## Version_1.0
Teil A: Tabelle 1.1. Rechenwerte für Bauprodukte
CODE | Datensatzbezeichner | Technische Angaben | [5 empty] | Indikatorenwerte | [7 empty] | Suchwörter
|  | Deklarierte Einheit | Gewicht |  |  |  | Umrech-nungsfaktor | PENRT A1-A3 | PENRT C3 | PENRT C4 | PENRT D1 | GWP A1-A3 | GWP C3 | GWP C4 | GWP D1 | Suchwort 1 | Suchwort 2 | Suchwort 3
|  |  | kg | Rohdichte (kg/m³) | Flächengewicht (kg/m²) | Längengewicht (kg/m) | pro 1 kg | MJ | MJ | MJ | MJ | kg CO2-Äquival. | kg CO2-Äquival. | kg CO2-Äquival. | kg CO2-Äquival. | Bezeichner | Materialgruppe | Funktion am und im Gebäude
1 | Mineralische Materialien, Bauprodukte, Bauteile
1.1 | Kies 2/32 | kg | 1 | 1850 |  |  | 1 | 0.03811957 | 0.111681 | 0 | -0.027409 | 0.00285398 | 0.006726 | 0 | -0.002054 | Kies 2/32 | Kies | Aushub
1.2 | Kies 2/32 getrocknet | kg | 1 | 1850 |  |  | 1 | 0.54252315 | 0.121834 | 0 | -0.027409 | 0.03325947 | 0.007337 | 0 | -0.002054 | Kies 2/32 getrocknet | Kies getrocknet | Schüttung
1.3 | Sand 0/2 | kg | 1 | 1350 |  |  | 1 | 0.03811957 | 0.111681 | 0 | -0.027409 | 0.00285398 | 0.006726 | 0 | -0.002054 | Sand 0/2 | Sand | Aushub
1.4 | Sand 0/2 getrocknet | kg | 1 | 1350 |  |  | 1 | 0.54252315 | 0.121834 | 0 | -0.027409 | 0.03325947 | 0.007337 | 0 | -0.002054 | Sand 0/2 getrocknet | Sand getrocknet | Schüttung
1.5 | Brechsand 0/2 | kg | 1 | 1320 |  |  | 1 | 0.18885965 | 0.111681 | 0 | -0.027409 | 0.01469496 | 0.006726 | 0 | -0.002054 | Brechsand 0/2 | Brechsand | Aushub
1.6 | Brechsand 0/2 (getrocknet) | kg | 1 | 1350 |  |  | 1 | 0.51429231 | 0.111681 | 0 | -0.027409 | 0.03427347 | 0.006726 | 0 | -0.002054 | Brechsand 0/2 getrocknet | Brechsand getrocknet | Schüttung
1.7 | Schotter 16/32 | kg | 1 | 1400 |  |  | 1 | 0.18885965 | 0.111681 | 0 | -0.027409 | 0.01469496 | 0.006726 | 0 | -0.002054 | Schotter 16/32 | Schotter | Aushub
1.8 | Schotter 16/32 (getrocknet) | kg | 1 | 1400 |  |  | 1 | 0.51429231 | 0.111681 | 0 | -0.027409 | 0.03427347 | 0.006726 | 0 | -0.002054 | Schotter 16/32 (getrocknet) | Schotter getrocknet | Schüttung
1.9 | Splitt 2/15 | kg | 1 | 1500 |  |  | 1 | 0.18885965 | 0.111681 | 0 | -0.027409 | 0.01469496 | 0.006726 | 0 | -0.002054 | Splitt 2/15 | Splitt | Aushub
1.10 | Splitt 2/15 (getrocknet) | kg | 1 | 1300 |  |  | 1 | 0.51429231 | 0.111681 | 0 | -0.027409 | 0.03427347 | 0.006726 | 0 | -0.002054 | Splitt 2/15 (getrocknet) | Splitt getrocknet | Schüttung
1.11 | Lehmpulver | kg | 1 | 1850 |  |  | 1 | 1.30024051 | 0.065272 | 0 | -0.020163 | 0.34905678 | 0.003378 | 0 | -0.001469 | Lehmpulver | Lehm | Mörtel
1.12 | Lehmstein | m³ | 1200 | 1200 |  |  | 1200 | 1546.138 | 78.326978 | 0 | -24.195198 | 93.64053311 | 4.053697 | 0 | -1.762563 | Lehmstein | Lehm | Mauerstein
1.13 | Stampflehmwand | m³ | 2000 | 2000 |  |  | 2000 | 123.856 | 130.544964 | 0 | -40.32533 | 9.34931219 | 6.756162 | 0 | -2.937606 | Stampflehmwand | Lehm | Mauer
1.14 | Mauerziegel | m³ | 575 | 575 |  |  | 575 | 1295.029 | 28.319174 | 4.393213 | -102.596739 | 138.2939 | -10.057648 | 0.319525 | -7.026694 | Mauerziegel | Ziegel | Mauerstein
1.15 | Mauerziegel (Dämmstoff gefüllt) | m³ | 575 | 575 |  |  | 575 | 1782.972 | 28.319174 | 4.393213 | -101.791439 | 177.0001 | -10.0625 | 0.319525 | -6.974469 | Mauerziegel (Dämmstoff gefüllt) | Ziegel | Mauerstein
1.16 | Vormauerziegel | m³ | 1800 | 1800 |  |  | 1800 | 8150.764 | 219.300393 | 0 | -49.336949 | 528.5415 | 13.206994 | 0 | -3.697166 | Vormauerziegel | Ziegel | Mauerstein
1.17 | Fassadenklinker | m³ | 2000 | 2000 |  |  | 2000 | 8347.598 | 223.361511 | 0 | -54.818832 | 541.9041 | 13.451568 | 0 | -4.107962 | Fassadenklinker | Klinker | Mauerstein
1.18 | Kalksandstein t | t | 1000 | 1800 |  |  | 1000 | 997 | 0.05156 | 0 | -0.0212 | 136 | 0.002663 | 0 | -0.001726 | Kalksandstein | Kalksandstein | Mauerstein
1.19 | Kalksandstein Mix m³ | m³ | 2000 | 2000 |  |  | 2000 | 2076.959 | 223.361511 | 0 | -54.818832 | 306.1186 | 13.451568 | 0 | -4.107962 | Kalksandstein Mix | Kalksandstein | Mauerstein
1.20 | Porenbeton 380 kg, unbewehrt | m³ | 380 | 380 |  |  | 380 | 1144.439 | 42.438687 | 0 | -10.415578 | 182.3916 | 2.555798 | 0 | -0.780513 | Porenbeton unbewehrt | Porenbeton | Mauerstein
1.21 | Porenbeton 500 kg, bewehrt | m³ | 500 | 500 |  |  | 500 | 1672.111 | 55.809107 | 0 | -13.697033 | 263.1921 | 3.361009 | 0 | -1.026415 | Porenbeton bewehrt | Porenbeton | Mauerstein
1.22 | Porenbeton 472 kg,5 unbewehrt | m³ | 472 | 472 |  |  | 472 | 1337.605 | 52.713317 | 0 | -12.937244 | 222.605 | 3.17457 | 0 | -0.969479 | Porenbeton unbewehrt | Porenbeton | Mauerstein
1.23 | Blähton Hohlblockstein Trennwand | m³ | 1601 | 1601 |  |  | 1601 | 2375.959 | 178.689209 | 0 | -43.855065 | 385.78692 | 10.761254 | 0 | -3.28637 | Blähton LB Hohlblockstein | Blähton | Mauerstein
1.24 | Blähton Planstein Außenwand | m³ | 501 | 501 |  |  | 501 | 1629.472 | 55.840378 | 0 | -13.704708 | 172.0505 | 3.362892 | 0 | -1.026991 | Blähton LB Planstein | Blähton | Mauerstein
1.25 | Blähton Planstein Innenwand | m³ | 701 | 701 |  |  | 701 | 2018.521 | 78.176529 | 0 | -19.186591 | 212.6433 | 4.708049 | 0 | -1.437787 | Blähton LB Planstein | Blähton | Mauerstein
1.26 | Hüttensteine | m³ | 1400 | 1400 |  |  | 1400 | 1938.219 | 170.566972 | 0 | -38.373182 | 352.8376 | 10.272106 | 0 | -2.875574 | Hüttensteine | Hüttensteine | Mauerstein
1.27 | Beton-Mauersteine | m³ | 600 | 2000 |  |  | 600 | 1181.152 | 223.361511 | 0 | -54.818832 | 242.3509 | 13.451568 | 0 | -4.107962 | Beton-Mauersteine | Beton | Mauerstein
1.28 | Leichtbetonstein 100 % Naturbims | m³ | 500 | 500 |  |  | 500 | 260.353 | 60.916776 | 0 | -13.704708 | 42.96902575 | 3.668609 | 0 | -1.026991 | Leichtbetonstein aus Naturbims | Leichtbetonstein | Mauerstein
1.29 | Transportbeton C20/25 | m³ | 2360 | 2360 |  |  | 2360 | 926.0433 | 263.566583 | 0 | -64.686222 | 228.6183 | 15.87285 | 0 | -4.847395 | Transportbeton | Beton | Beton
1.30 | Transportbeton C30/37 | m³ | 2360 | 2360 |  |  | 2360 | 939.0625 | 263.566583 | 0 | -64.686222 | 283.0643 | 15.87285 | 0 | -4.847395 | Transportbeton | Beton | Beton
1.31 | Betonfertigteil Decke 20cm | m² | 504 | 2520 |  |  | 504 | 482.5871 | 58.456713 | 0 | -13.151257 | 84.47914226 | 3.520456 | 0 | -0.985517 | Betonfertigteil Decke | Beton | Fertigteil
1.32 | Betonfertigteil Decke 40cm | m² | 1008 | 2520 |  |  | 1008 | 974.6255 | 51.97248 | 0 | -21.3696 | 169.3988 | 2.684304 | 0 | -1.739808 | Betonfertigteil Decke | Beton | Fertigteil
1.33 | Betonfertigteil Treppe (1,1 m Breite, 9 Stufen a 16 cm) | Stück. | 1965 |  |  |  | 1965 | 1635.344 | 231.502632 | 0 | -52.082139 | 312.8355 | 13.941853 | 0 | -3.902883 | Betonfertigteil Treppe | Beton | Fertigteil
1.34 | Betonfertigteil Wand 12cm | m² | 291.3 | 2427.5 |  |  | 291.3 | 198.9016 | 34.872125 | 0 | -7.845331 | 38.97678704 | 2.100115 | 0 | -0.587906 | Betonfertigteil Wand | Beton | Fertigteil
1.35 | Betonfertigteil Wand 40cm | m² | 971 | 2427.5 |  |  | 971 | 665.3146 | 50.06476 | 0 | -20.5852 | 129.9934 | 2.585773 | 0 | -1.675946 | Betonfertigteil Wand | Beton | Fertigteil
1.36 | Spannbeton-Fertigteildecken | m² | 360.37 | 1357 |  |  | 360.37 | 546 | 0 | 20.74 | -149.2 | 69.2 | 0 | 1.478 | -14.75 | Spannbeton-Fertigteildecken | Spannbeton | Fertigteil
1.37 | Bewehrter Porenbeton - Decke | m³ | 550 | 550 |  |  | 550 | 2136.17 | 0 | 109.51325 | 0 | 307.029 | 0 | 7.50255 | 0 | Porenbeton bewehrt | Porenbeton | Fertigteil
2 | Metalle
2.1 | Grauguss Bauteil | kg | 1 | 7850 |  |  | 1 | 15.47918426 | 0 | 0 | 0.720662 | 1.63536248 | 0 | 0 | 0.095296 | Grauguss Bauteil | Gussstahl | Gussbauteil
2.2 | Stahl Schmiedebauteil | kg | 1 | 7850 |  |  | 1 | 25.39851676 | 0 | 0 | -11.487358 | 2.80792699 | 0 | 0 | -1.519015 | Stahl Schmiedebauteil | Schmiedestahl | Schmiedebauteil
2.3 | Rohe Baustähle: Offene Walzprofile und Grobbleche | t | 1000 | 7850 |  |  | 1000 | 11470 | 32.19 | 0 | -3973 | 1125 | 1.844 | 0 | -413.4 | Walzprofile und Grobbleche | Stahl | Baustahl
2.4 | Feuerverzinkte Baustähle: Offene Walzprofile und Grobbleche | t | 1000 | 7850 |  |  | 1000 | 20034 | 0 | 0 | -7939.246086 | 1847.346 | 0 | 0 | -1019.291801 | Feuerverzinkte Baustähle | Stahl | Baustahl
2.5 | Stahlprofil | kg | 1 | 7850 |  |  | 1 | 10.99029221 | 0 | 0 | -1.68635 | 0.99444359 | 0 | 0 | -0.222992 | Stahlprofil | Stahl | Profil
2.6 | Bewehrungsstahl | kg | 1 | 7874 |  |  | 1 | 8.7991141 | 0 | 0 | 0 | 0.68335503 | 0 | 0 | 0 | Bewehrungsstahl | Stahl | Bewehrung
2.7 | Feuerverzinktes Stahlblech | m² | 5.72 |  | 5.72 |  | 5.72 | 154.9054 | 0 | 0 | -68.030526 | 16.38852338 | 0 | 0 | -8.995923 | Stahlblech feuerverzinkt | Verzinkter Stahl | Blech
2.8 | Stahl Feinblech (0,3-3,0mm) | kg | 1 | 7874 |  |  | 1 | 22.10710433 | 0 | 0 | -11.790036 | 2.42760718 | 0 | 0 | -1.559039 | Stahl Feinblech | Walzstahl | Blech
2.9 | Stahl Feinblech bandverzinkt (2,0 mm) | kg | 1 | 7874 |  |  | 1 | 25.69219395 | 0 | 0 | -11.919755 | 2.67628469 | 0 | 0 | -1.576193 | Stahl Feinblech | Walzstahl | Blech
2.10 | Stahl warmgewalzte Bleche (2-20mm) | kg | 1 | 7874 |  |  | 1 | 25.69219395 | 0 | 0 | -11.919755 | 2.67628469 | 0 | 0 | -1.576193 | Stahlbleche warmgewalzte | Walzstahl | Blech
2.11 | Zinkblech | kg | 1 | 7200 |  |  | 1 | 19.7 | 0 | 0 | -11.7 | 1.71 | 0 | 0 | -1.15 | verzinktes Blech | Zink | Blech
2.12 | Edelstahlblech | kg | 1 |  |  |  | 1 | 43.81221983 | 0 | 0 | -8.131475 | 3.42726965 | 0 | 0 | -0.663085 | Edelstahlblech | Edelstahl | Blech
2.13 | Gussteile aus Aluminium | kg | 1 | 2700 |  |  | 1 | 147.0042 | 0 | 0 | -104.861077 | 10.94811578 | 0 | 0 | -7.889704 | Aluminiumgussteil | Aluminium | Gussbauteil
2.14 | Aluminiumblech | kg | 1 | 2700 |  |  | 1 | 141.3673946 | 0 | 0 | -104.861077 | 10.46165904 | 0 | 0 | -7.889704 | Aluminiumblech | Aluminium | Blech
2.15 | Aluminium Profil | kg | 1 | 2700 |  |  | 1 | 144.0325 | 0 | 0 | -104.861077 | 10.67703483 | 0 | 0 | -7.889704 | Aluminiumprofil | Aluminium | Profil
2.16 | Aluminiumfolie (d=0,1 mm) | m² | 0.28 | 2800 | 0.28 |  | 0.28 | 42.41852824 | 0 | 0 | -29.361102 | 3.11981126 | 0 | 0 | -2.209117 | Aluminiumfolie | Aluminium | Folie
3 | Holz und Holzwerkstoffe
3.1 | Hobelware (Durchschnitt DE) | m³ | 485.31 | 485.31 |  |  | 485.31 | 946.6324 | 53.609405 | 0 | -4714.843764 | -727.9404 | 798.098316 | 0 | -355.531315 | Hobelware | Holz | Bauholz
3.2 | Laubschnittholz - getrocknet (Durchschnitt DE) | m³ | 761.6 | 761.6 |  |  | 761.6 | 1417.798 | 53.609405 | 0 | -7409.955483 | -1128.405 | 1250.034396 | 0 | -559.561944 | Laubschnittholz | Holz | Bauholz
3.3 | Nadelschnittholz - frisch (Durchschnitt DE) | m³ | 674.74 | 674.74 |  |  | 674.74 | 435.4925 | 53.609405 | 0 | -4727.41436 | -766.4905 | 801.762316 | 0 | -356.693312 | Nadelschnittholz | Holz | Bauholz
3.4. | Nadelschnittholz - getrocknet (Durchschnitt DE) | m³ | 484.51 | 484.51 |  |  | 484.51 | 725.3059 | 53.609405 | 0 | -4630.915886 | -738.9361 | 796.779276 | 0 | -349.478436 | Nadelschnittholz | Holz | Bauholz
3.5 | Konstruktionsvollholz (Durchschnitt DE) | m³ | 492.92 | 492.92 |  |  | 492.92 | 1147.436 | 48.43363 | 0 | -4702.795686 | -721.7381 | 809.713196 | 0 | -351.382087 | Konstruktionsvollholz | Holz | Bauholz
3.6 | Balkenschichtholz (Durchschnitt DE) | m³ | 500.36 | 500.36 |  |  | 500.36 | 1808.791 | 3.622967 | 0 | -4773.901944 | -685.7294 | 814.531356 | 0 | -329.485491 | Balkenschichtholz | Schichtholz | Bauholz
3.7 | Brettschichtholz - Standardformen (Durchschnitt DE) | m³ | 507.11 | 507.11 |  |  | 507.11 | 2175.481 | -34.415276 | 0 | -4944.119497 | -666.2016 | 819.349516 | 0 | -319.079547 | Brettschichtholz | Schichtholz | Holzwerkstoff
3.8 | Brettsperrholz (Durchschnitt DE) | m³ | 489.41 | 489.41 |  |  | 489.41 | 1876.897 | -21.959702 | 0 | -4682.530042 | -657.9988 | 792.455756 | 0 | -305.989665 | Brettsperrholz | Sperrholz | Holzwerkstoff
3.9 | 3- und 5-Schicht Massivholzplatte (Durchschnitt DE) | m³ | 510.45 | 510.45 |  |  | 510.45 | 2273.354 | -124.772282 | 0 | -4880.096514 | -647.4201 | 810.116236 | 0 | -261.097098 | 3- und 5-Schicht Massivholzplatte | Schichtholz | Holzwerkstoff
3.10 | Furniersperrholz (Durchschnitt DE) | m³ | 823.93 | 823.93 |  |  | 823.93 | 6084.26 | -841.643461 | 0 | -7971.684852 | -881.5933 | 1250.034396 | 0 | -249.943374 | Furniersperrholz | Sperrholz | Holzwerkstoff
3.11 | Furnierschichtholz | m³ | 465.7 | 465.7 |  |  | 465.7 | 6758.392 | 9.795446 | 0 | -4180.888643 | -465.4208868 | 896.176821 | 0 | -30.483718 | Furnierschichtholz | Schichtholz | Holzwerkstoff
3.12 | Oriented Strand Board-OSB (Durchschnitt DE) | m³ | 600 | 600 |  |  | 600 | 8393.045 | -367.769008 | 0 | -6113.753373 | -619.3722 | 976.809916 | 0 | -250.142219 | OSB | Spanplatte | Holzwerkstoff
3.13 | Röhrenspanplatte (Durchschnitt DE) | m³ | 272 | 272 |  |  | 272 | 2029.005 | -151.065968 | 0 | -3001.811868 | -318.1472 | 435.160796 | 0 | -15.151012 | Röhrenspanplatte | Spanplatte | Holzwerkstoff
3.14 | Spanplatte - melaminbeschichtet (Durchschnitt DE) | m³ | 633.29 | 633.29 |  |  | 633.29 | 4011.63 | -598.108922 | 0 | -5969.064085 | -760.314 | 976.974796 | 0 | -150.487357 | Spanplatte - melaminbeschichtet | Spanplatte | Holzwerkstoff
3.15 | Spanplatte, roh (Durchschnitt DE) | m³ | 633.31 | 633.31 |  |  | 633.31 | 3500.024 | -526.751765 | 0 | -5679.744561 | -809.8621 | 989.251112 | 0 | -173.361203 | Spanplatte, roh | Spanplatte | Holzwerkstoff
3.16 | Zementgebundene Spanplatte | m³ | 1200 | 1200 |  |  | 1200 | 19021.32 | 27.517445 | 0 | -1184.507392 | 1694.152 | 279.382253 | 0 | -84.645135 | Zementgebundene Spanplatte | Spanplatte | Holzwerkstoff
3.17 | Hochdichte Faserplatte (Durchschnitt DE) | m³ | 849.92 | 849.92 |  |  | 849.92 | 6725.051 | -1135.660845 | 0 | -6048.214912 | -859.9143 | 1230.486956 | 0 | -107.86137 | Hochdichte Faserplatte | Faserplatte | Holzwerkstoff
3.18 | Mitteldichte Faserplatte (Durchschnitt DE) | m³ | 737.5 | 737.5 |  |  | 737.5 | 6235.592 | -948.611499 | 0 | -5387.247821 | -734.7587247 | 1085.703996 | 0 | -79.882653 | Mitteldichte Faserplatte | Faserplatte | Holzwerkstoff
4 | Abdichtungen, Schutzschichten, Dachdeckungen
4.1 | Schiefer (Dicke 0,011 m) | m² | 30 | 2727.27 | 30 |  | 30 | 202.9933 | 3.350423 | 0 | -0.822282 | 15.03863034 | 0.201774 | 0 | -0.061619 | Schiefer | Schiefer | Dachdeckung
4.2 | Dachziegel | m² | 45 | 2180 | 45 |  | 45 | 248.8775 | 5.025634 | 0 | -1.233424 | 15.87835317 | 0.30266 | 0 | -0.092429 | Dachziegel | Ziegel | Dachdeckung
4.3 | Dachsteine | t | 1000 | 2150 |  |  | 1000 | 1350 | 51.56 | 0 | -21.2 | 209 | 2.663 | 0 | -1.726 | Dachsteine | Beton | Dachdeckung
4.4 | Bitumenbahnen G 200 S4 (Dicke 4 mm) | m² | 5 | 1045 | 5 |  | 5 | 190.7521 | 0 | 6.225759 | 0 | 2.4749041 | 0 | 0.396638 | 0 | Bitumenbahnen | Bitumenbahn | Abdichtung
4.5 | Bitumenbahnen PYE PV 200 S5 (ungeschiefert) (Dicke 4 mm) | m² | 5.21 | 1045 | 5.21 |  | 5.21 | 258.8551705 | 0 | 6.487241 | 0 | 5.35538743 | 0 | 0.413297 | 0 | Bitumenbahnen | Bitumenbahn | Abdichtung
4.6 | Bitumenbahnen PYE-PV 200 S5 ns (geschiefert) (Dicke 4 mm) | m² | 6.2 | 1045 | 6.2 |  | 6.2 | 258.2139 | 0 | 7.719941 | 0 | 5.3640704 | 0 | 0.491831 | 0 | Bitumenbahnen | Bitumenbahn | Abdichtung
4.7 | Bitumenbahnen V 60 (Dicke 5 mm) | m² | 5 | 1045 | 5 |  | 5 | 185.6333 | 0 | 6.225759 | 0 | 2.03929999 | 0 | 0.396638 | 0 | Bitumenbahnen | Bitumenbahn | Abdichtung
4.8 | PVC-Dachbahnen (Dicke 1,2 mm) | m² | 1.5 | 1350 | 1.5 |  | 1.5 | 129.4533 | 10.482204 | 0 | -14.671783 | 6.07291974 | 4.930323 | 0 | -1.000905 | Dachbahnen PVC | PVC | Abdichtung
4.9 | Dachbahnen EPDM (Dicke1,5 mm) | m² | 2 | 955 | 2 |  | 2 | 247.2056 | 1.324586 | 0 | -49.588825 | 8.59953921 | 6.799645 | 0 | -3.391394 | Dachbahnen EPDM | EPDM | Abdichtung
4.10 | TPO/FPO Dach-und Dichtungsbahn | m² | 2.2 | 969 | 2.22 |  | 2.2 | 194 | 1.79 | 1.32 | 0 | 7.01 | 0.131 | 1.9 | 0 | Dachbahn TPO | TPO | Abdichtung
4.11 | EVA-Dachbahnen | m² | 2 | 396 | 2 |  | 2 | 168.7515 | 1.282117 | 0 | -52.783776 | 5.12518124 | 7.969901 | 0 | -3.607216 | Dachbahnen EVA | EVA | Abdichtung
4.12 | ECB Kunststoff-Dachbahn (mit PES Vlies) | m² | 2.32 |  | 2.32 |  | 2.32 | 240.5828 | 3.334277 | 0 | -47.701506 | 8.23048865 | 7.040634 | 0 | -3.260601 | Dachbahn ECB | ECB | Abdichtung
4.13 | Polyisobutylen-Dachbahn (Dicke 1,5 mm) | m² | 1.934 |  | 1.934 |  | 1.934 | 159 | 3.111413398 | 0 | -45.20072 | 7.63 | 7.823666286 | 0 | -3.102936676 | Dachbahn PIB | PIB | Abdichtung
4.14 | Polyisobutylen-Dachbahn glasfaserverstärkt (Dicke 1,5 mm) | m² | 2.139 |  | 2.139 |  | 2.139 | 176 | 3.441216783 | 0 | -49.9919 | 8.49 | 8.652958731 | 0 | -3.431841546 | Dachbahn PIB | PIB | Abdichtung
4.15 | Folie für Gründach (Dicke 1 mm) | m² | 1.13 | 1100 | 1.13 |  | 1.13 | 88.62214674 | 10.520154 | 0 | -14.736991 | 3.54926133 | 4.951551 | 0 | -1.005354 | Gründachfolie | PE | Folie
4.16 | Unterspannbahn PE gewebeverstärkt (Dicke 0,15 mm) | m² | 0.14 | 933.33 | 0.14 |  | 0.14 | 10.95583263 | 0.052123 | 0 | -2.088402 | 0.42562804 | 0.315442 | 0 | -0.14272 | Unterspannbahn PE | PE | Folie
4.17 | Unterspannbahn PP (Dicke 0,15 mm) | m² | 0.15 | 1000 | 0.15 |  | 0.15 | 10.99215522 | 0.054888 | 0 | -2.409694 | 0.40715667 | 0.333621 | 0 | -0.164677 | Unterspannbahn PP | PP | Folie
4.18 | Unterspannbahn PUR auf PET-Vlies (Dicke 0,5 mm) | m² | 0.2 | 400 | 0.2 |  | 0.2 | 21.47965793 | 0.163256 | 0 | -2.808047 | 1.06631329 | 0.54176 | 0 | -0.192588 | Unterspannbahn PUR | PUR | Folie
4.19 | Dampfbremse PA | m² | 0.08 | 1140 | 0.08 |  | 0.08 | 13.22049785 | 0.116927 | 0 | -1.263335 | 0.70743764 | 0.219924 | 0 | -0.087447 | Dampfbremse PA | PA | Folie
4.20 | Dampfbremse PE (Dicke 0,2 mm) | m² | 0.2 | 930 | 0.2 |  | 0.2 | 13.55786176 | 0.090428 | 0 | -4.016157 | 0.39940441 | 0.555951 | 0 | -0.274462 | Dampfbremse PE | PE | Folie
4.21 | Dampfbremse PET gitterverstärkt (Dicke 0,1 mm) | m² | 0.12 | 275 | 0.12 |  | 0.12 | 15.50884202 | 0.064419 | 0 | -1.475841 | 0.74203536 | 0.331026 | 0 | -0.100762 | Dampfbremse PET | PET | Folie
4.22 | Folie PE-HD mit PP-Vlies zur Abdichtung | m² | 1.3 | 396 | 1.3 |  | 1.3 | 113.6677 | 0.78097 | 0 | -32.071882 | 3.21161085 | 4.842735 | 0 | -2.191776 | Folie PE-HD | PP | Folie
4.23 | PE-Noppenfolie zur Abdichtung (Dicke 1,25 mm) | m² | 1.2 | 950 | 1.2 |  | 1.2 | 118.2639 | 0.668211 | 0 | -29.949056 | 4.08909208 | 4.145323 | 0 | -2.046703 | Noppenfolie PE | PE | Folie
4.24 | PE/PP Vlies | m² | 0.5 | 396 | 0.5 |  | 0.5 | 44.31020515 | 0.303732 | 0 | -12.478773 | 1.26051907 | 1.884238 | 0 | -0.852793 | Vlies PE/PP | PE | Vlies
4.25 | Bitumen Emulsion (40% Bitumen, 60% Wasser) | kg | 1 | 1100 |  |  | 1 | 24.74189631 | 0 | 1.348914 | 0 | 0.35632572 | 0 | 0.085938 | 0 | Bitumen Emulsion | Bitumen | Abdichtung
4.26 | Gussasphalt | kg | 1 | 2400 |  |  | 1 | 4.6370825 | 0 | 0 | -1.947249 | 0.09728076 | 0 | 0 | -0.026305 | Gussasphalt | Asphalt | Abdichtung
4.27 | Baudichtstoffe auf Silikonbasis - Dichtstoffe für Verglasungen | kg | 1 | 1.25 |  |  | 1 | 135.9647 | 0 | 0 | -5.44 | 8.96372 | 0 | 0 | -0.356 | Baudichtstoffe Silikon | Silikon | Dichtung
4.28 | Baudichtstoffe auf Silikonbasis - Fassadendichtstoffe | kg | 1 | 1.25 |  |  | 1 | 135.9647 | 0 | 0 | -5.44 | 8.96372 | 0 | 0 | -0.356 | Baudichtstoffe Silikon | Silikon | Dichtung
4.29 | Baudichtstoffe auf Silikonbasis - Sanitärdichtstoffe | kg | 1 | 1.25 |  |  | 1 | 135.9647 | 0 | 0 | -5.44 | 8.96372 | 0 | 0 | -0.356 | Baudichtstoffe Silikon | Silikon | Dichtung
4.30 | Silikon-Dichtmasse | kg | 1 | 1100 |  |  | 1 | 117.0155 | 0.73006 | 0 | -10.280497 | 7.26875505 | 1.518287 | 0 | -0.702716 | Dichtmasse Silikon | Silikon | Dichtung
4.31 | Flüssigkunststoffe zur Bauwerksabdichtung auf Polyurethan- oder SMP | kg | 1 | 1100 |  |  | 1 | 89.2 | 0 | 0 | -1.66 | 4.66 | 0 | 0 | -0.125 | Flüssigkunststoffe | PUR | Abdichtung
4.32 | PUR-Dichtmasse | kg | 1 | 1500 |  |  | 1 | 106.0582 | 0.801021 | 0 | -13.77023 | 5.33285781 | 2.656744 | 0 | -0.944422 | Dichtmasse PUR | PUR | Abdichtung
4.33 | Kautschuk-Dichtmasse | kg | 1 | 650 |  |  | 1 | 107.0972 | 1.437188 | 0 | -20.560994 | 3.64019911 | 3.034756 | 0 | -1.405431 | Kautschuk-Dichtmasse | Kutschuk | Dichtung
4.34 | Kautschukabdichtung | kg | 1 | 1500 |  |  | 1 | 26.7 | 0 | 0 | -1.2 | 0.955 | 0 | 0 | -0.0786 | Kautschukabdichtung | Kautschuk | Abdichtung
4.35 | PVC Plastisol | kg | 1 | 350 |  |  | 1 | 55.64179753 | 5.827269 | 0 | -8.150991 | 2.43274771 | 2.739372 | 0 | -0.556058 | Dichtmasse PVC | PVC | Abdichtung
4.36 | Acrylat Dichtmasse | kg | 1 | 1620 |  |  | 1 | 78.80128387 | 1.044339 | 0 | -14.849607 | 3.03501049 | 2.192273 | 0 | -1.015034 | Acrylat Dichtmasse | Acrylat | Abdichtung
4.37 | Baudichtstoffe auf Polysulfidbasis - Dichtstoffe für befahrene Flächen | kg | 1 | 1.3 |  |  | 1 | 77.4046 | 0 | 0 | -3.62 | 3.54471 | 0 | 0 | -0.262 | Baudichtstoffe Polysulfid | Polysulfid | Abdichtung
4.38 | Baudichtstoffe auf Polysulfidbasis - Fugenabdichtungssysteme | kg | 1 | 1300 |  |  | 1 | 77.4046 | 0 | 0 | -3.62 | 3.54471 | 0 | 0 | -0.262 | Baudichtstoffe Polysulfid | Polysulfid | Abdichtung
4.39 | Kleb- und Dichtstoffe, Epoxidharz, gefüllt | kg | 1 | 2500 |  |  | 1 | 121 | 0 | 0 | -1.93 | 6.09 | 0 | 0 | -0.157 | Epoxidharzkleber | Epoxidharz | Kleber
4.40 | Kleb- und Dichtstoffe Polyurethan lösemittelfrei | kg | 1 | 1100 |  |  | 1 | 119 | 0 | 0 | -1.66 | 5.87 | 0 | 0 | -0.125 | Polyurethankleber | Polyurethan | Kleber
4.41 | Glasvlies | m² | 0.12 | 2294 | 0.12 |  | 0.12 | 4.79377017 | 0 | 0.028673 | 0 | 0.2931037 | 0 | 0.001964 | 0 | Glasvlies | Glasvlies | Vlies
4.42 | Vegetationssubtrat | kg | 1 | 1400 |  |  | 1 | 1.49949095 | 0.121834 | 0 | -0.027409 | -0.04690516 | 0.007337 | 0 | -0.002054 | Vegetationssubtrat | Substrat | Gründach
5 | Dämmstoffe
5.1. | Lava Körnung | kg | 1 | 1100 |  |  | 1 | 0.05204597 | 0 | 0.199115 | 0 | 0.00379143 | 0 | 0.013641 | 0 | Lava Körnung | Lava | Dämmung
5.2 | Naturbims Körnung | kg | 1 | 300 |  |  | 1 | 0.11745505 | 0 | 0.199115 | 0 | 0.00871442 | 0 | 0.013641 | 0 | Naturbims Körnung | Naturbims | Dämmung
5.3 | Blähton Körnung | kg | 1 | 400 |  |  | 1 | 4.90304575 | 0 | 0.199115 | 0 | 0.33190911 | 0 | 0.013641 | 0 | Blähton Körnung | Blähton | Dämmung
5.4 | Blähschiefer | kg | 1 | 600 |  |  | 1 | 2.06013873 | 0 | 0.199115 | 0 | 0.34110949 | 0 | 0.013641 | 0 | Blähschiefer | Blähschiefer | Dämmung
5.5 | Blähglas Körnung | kg | 1 | 155 |  |  | 1 | 4.96779354 | 0 | 0.199115 | 0 | 0.27353228 | 0 | 0.013641 | 0 | Blähglas Körnung | Blähglas | Dämmung
5.6 | Perlite 0-1 | kg | 1 | 1000 |  |  | 1 | 6.95938824 | 0 | 0.199115 | 0 | 0.52245898 | 0 | 0.013641 | 0 | Perlite 0-1 | Perlite | Dämmung
5.7 | Perlite 0-3 | kg | 1 | 1000 |  |  | 1 | 7.43741632 | 0 | 0.199115 | 0 | 0.5582887 | 0 | 0.013641 | 0 | Perlite 0-3 | Perlite | Dämmung
5.8 | Porenbeton Granulat | m³ | 400 | 400 |  |  | 400 | 70.18234607 | 44.672302 | 0 | -10.963766 | 5.2846821 | 2.690314 | 0 | -0.821592 | Porenbeton Granulat | Porenbeton | Dämmung
5.9 | Schaumglas 165 kg | kg | 1 | 165 |  |  | 1 | 23 | 0 | 0.186 | -0.113 | 1.48 | 0 | 0.0135 | -0.00502 | Schaumglas 165 kg | Schaumglas | Dämmung
5.10 | Schaumglas 130 kg | kg | 1 | 130 |  |  | 1 | 21.7 | 0 | 0.186 | -0.156 | 1.39 | 0 | 0.0135 | -0.00692 | Schaumglas 130 kg | Schaumglas | Dämmung
5.11 | Schaumglas 115 kg | kg | 1 | 115 |  |  | 1 | 20.5 | 0 | 0.186 | -0.121 | 1.32 | 0 | 0.0135 | -0.00536 | Schaumglas 115 kg | Schaumglas | Dämmung
5.12 | Schaumglas 100 kg | kg | 1 | 100 |  |  | 1 | 19.8 | 0 | 0.186 | -0.219 | 1.26 | 0 | 0.0135 | -0.00971 | Schaumglas 100 kg | Schaumglas | Dämmung
5.13 | Calziumsilikatplatte | m³ | 225 | 225 |  |  | 225 | 7034.547 | 27.412549 | 0 | -6.167119 | 550.3988 | 1.650874 | 0 | -0.462146 | Calziumsilikatplatte | Calziumsilikat | Dämmung
5.14 | Mineraldämmplatte | m³ | 115 | 115 |  |  | 115 | 1349 | 0 | 22.898225 | 0 | 101 | 0 | 1.568715 | 0 | Mineraldämmplatte | Mineraldämmplatte | Dämmung
5.15 | Perliteplatte innen | m³ | 97.6 | 97.6 |  |  | 97.6 | 4245 | 0 | 19.433624 | 0 | 265 | 0 | 1.3313616 | 0 | Perliteplatte | Perlite | Dämmung
5.16 | Vakuumisolationspaneele | m² | 4.5 | 190 | 4.5 |  | 4.5 | 728.73 | 0 | 1.102 | -5.545 | 42.2 | 0 | 0.6358 | -0.3606 | Vakuumisolationspaneele | VIP | Dämmung
5.17 | Glasarmierungsgitter | m² | 0.16 |  | 0.16 |  | 0.16 | 9.89 | 0 | 0.039823 | 0 | 0.549 | 0 | 0.0027282 | 0 | Glasarmierungsgitter | Glasfaser | Dämmung
5.18 | Einblasdämmung Mineralwolle | m³ | 50 | 50 |  |  | 50 | 845.4962 | 45.458031 | 10.080209 | 0 | 64.02325508 | 1.246509 | 0.690596 | 0 | Einblasdämmung Mineralwolle | Mineralwolle | Dämmung
5.19 | Mineralwolle (Boden-Dämmung) | m³ | 85 | 85 |  |  | 85 | 1715.621 | 85.006517 | 18.84999 | 0 | 133.9103 | 2.330972 | 1.291414 | 0 | Mineralwolle | Mineralwolle | Dämmung
5.20 | Mineralwolle (Fassaden-Dämmung) | m³ | 46.25 | 46.25 |  |  | 46.25 | 818.8612 | 46.30355 | 10.2677 | 0 | 70.39150188 | 1.269694 | 0.703441 | 0 | Mineralwolle | Mineralwolle | Dämmung
5.21 | Mineralwolle (Flachdach-Dämmung) | m³ | 145 | 145 |  |  | 145 | 2048.474 | 145.011118 | 32.155865 | 0 | 209.5029 | 3.976365 | 2.203001 | 0 | Mineralwolle | Mineralwolle | Dämmung
5.22 | Mineralwolle (Innenausbau-Dämmung) | m³ | 26.25 | 26.25 |  |  | 26.25 | 481.1568339 | 26.302017 | 5.832409 | 0 | 40.3054508 | 0.72123 | 0.399579 | 0 | Mineralwolle | Mineralwolle | Dämmung
5.23 | Mineralwolle (Schrägdach-Dämmung) | m³ | 30 | 30 |  |  | 30 | 570.9054 | 28.56219 | 6.648995 | 0 | 46.51636421 | 0.783207 | 0.455523 | 0 | Mineralwolle | Mineralwolle | Dämmung
5.24 | Steinwolle-Dämmstoff im hohen Rohdichtebereich | m³ | 155 | 155 |  |  | 155 | 1836.01 | 0 | 33.01 | -78.87 | 196.64 | 0 | 2.46 | -5.42 | Steinwolle-Dämmstoff | Steinwolle | Dämmung
5.25 | Steinwolle-Dämmstoff im mittleren Rohdichtebereich | m³ | 96 | 96 |  |  | 96 | 1137.14 | 0 | 20.44 | -48.85 | 121.79 | 0 | 1.52 | -3.36 | Steinwolle-Dämmstoff | Steinwolle | Dämmung
5.26 | Steinwolle-Dämmstoff im niedrigen Rohdichtebereich | m³ | 39 | 39 |  |  | 39 | 461.96 | 0 | 8.3 | -19.85 | 49.48 | 0 | 0.62 | -1.36 | Steinwolle-Dämmstoff | Steinwolle | Dämmung
5.27 | Mineralfaser Deckenplatten (Dicke 1,5 cm) | m² | 2.4 | 160 | 2.4 |  | 2.4 | 56.78481937 | 0 | 0.525664 | 0 | 3.48719772 | 0 | 0.036013 | 0 | Mineralfaser Deckenplatten | Mineralfaser | Deckenplatten
5.28 | Holzwolle-Leichtbauplatte | m³ | 360 | 360 |  |  | 360 | 2101.248 | 8.255233 | 0 | -1215.67864 | -29.36993403 | 317.454676 | 0 | -113.793691 | Holzwolle-Leichtbauplatte | Holzwolle | Dämmung
5.29 | Expandierter Kork | m³ | 80 | 80 |  |  | 80 | 530.7071 | 1.834496 | 0 | -706.548269 | -96.90066201 | 151.505484 | 0 | -38.83394 | Expandierter Kork | Kork | Dämmung
5.30 | Baustroh | m³ | 100 | 100 |  |  | 100 | 62.8 | 31.2 | 0 | -769 | -127 | 123 | 13.4 | -63 | Baustroh | Stroh | Dämmung
5.31 | Holzfaserdämmplatte (Nassverfahren) | m³ | 160 | 160 |  |  | 160 | 1822.509 | 3.668993 | 0 | -1537.781527 | -182.1817 | 334.690967 | 0 | -88.662105 | Holzfaserdämmplatte | Holzfaser | Dämmung
5.32 | Holzfaserdämmplatten | m³ | 173 | 173 |  |  | 173 | 2080 | 0 | 0 | -3210 | -164 | 271.1 | 0 | -225.7 | Holzfaserdämmplatten | Holzfaser | Dämmung
5.33 | Holzfaserdämmstoff Trockenverfahren (Durchschnitt DE) | m³ | 150.76 | 150.76 |  |  | 150.76 | 1710.931 | 15.042121 | 0 | -2088.624842 | -156.2838 | 238.178029 | 0 | -123.993315 | Holzfaserdämmstoff | Holzfaser | Dämmung
5.34 | Hobelspandämmung | m³ | 70 | 70 |  |  | 70 | 59.3 | 23.3 | 0 | -664 | -107 | 113 | 0 | -45.8 | Hobelspandämmung | Hobelspäne | Dämmung
5.35 | Zellulosefaser Einblas-Dämmstoff | m³ | 45 | 45 |  |  | 45 | 94.78991419 | 1.031904 | 0 | -420.811837 | -73.37254147 | 99.081834 | 0 | -30.505508 | Zellulosefaserdämmstoff | Zellulose | Dämmung
5.36 | Zellulosefaserplatten | m³ | 80 | 80 |  |  | 80 | 1895.087 | 1.834496 | 0 | -623.424943 | -19.99351921 | 176.145484 | 0 | -69.63779 | Zellulosefaserplatten | Zellulose | Dämmung
5.37 | Flachsvlies | m³ | 38 | 38 |  |  | 38 | 1497.19 | 3.800578 | 0 | -344.641466 | 16.04452452 | 86.182459 | 0 | -12.00306 | Flachsvlies | Flachs | Dämmung
5.38 | Hanfvlies | m³ | 38 | 38 |  |  | 38 | 1493.074 | 3.800578 | 0 | -344.641466 | 19.15689781 | 86.182459 | 0 | -12.00306 | Hanfvlies | Hanf | Dämmung
5.39 | Baumwolle konventionell | kg | 1 | 40 |  |  | 1 | 11.7979393 | 0.022931 | 0 | -8.98771 | -0.78028921 | 2.201819 | 0 | -0.722834 | Baumwolle | Baumwolle | Dämmung
5.40 | Baumwolle ökologisch | kg | 1 | 40 |  |  | 1 | 6.91094483 | 0.022931 | 0 | -8.98771 | -0.5538358 | 2.201819 | 0 | -0.722834 | Baumwolle | Baumwolle | Dämmung
5.41 | Harnstoff-Formaldehydharz Ortschaum | kg | 1 | 10 |  |  | 1 | 63.6617069 | 0.572171 | 0 | -9.720162 | 2.88236439 | 1.875884 | 0 | -0.666651 | Ortschaum | Ortschaum | Dämmung
5.42 | Melaminharz-Schaum | kg | 1 | 10 |  |  | 1 | 121.7361 | 0.690775 | 0 | -9.709358 | 6.58129972 | 1.434039 | 0 | -0.663676 | Melaminharz-Schaum | Melaminharz | Dämmung
5.43 | Polyethylen-Schaum | kg | 1 | 30 |  |  | 1 | 96.03406933 | 0.641059 | 0 | -26.391888 | 3.05544908 | 3.98495 | 0 | -1.803608 | Polyethylen-Schaum | Polyethylen | Dämmung
5.44 | EPS-Hartschaum für Decken/Böden und als Perimeterdämmung B/P WLG 035 | m³ | 25.9 | 25.9 |  |  | 25.9 | 2230 | 0 | 11 | -690 | 75.4 | 0 | 85.9 | -45.2 | EPS-Hartschaum | Polystyrol | Dämmung
5.45 | EPS-Hartschaum für Decken/Böden und als Perimeterdämmung B/PWLG 040 | m³ | 18.5 | 18.5 |  |  | 18.5 | 1590 | 0 | 7.78 | -490 | 53.8 | 0 | 61 | -32.1 | EPS-Hartschaum | Polystyrol | Dämmung
5.46 | EPS-Hartschaum für Wände und Dächer W/D WLG 035 | m³ | 22.7 | 22.7 |  |  | 22.7 | 1810 | 0 | 9.6 | -604 | 59.5 | 0 | 75.2 | -39.6 | EPS-Hartschaum | Polystyrol | Dämmung
5.47 | EPS-Hartschaum für Wände und Dächer W/D WLG 040 | m³ | 18 | 18 |  |  | 18 | 1530 | 0 | 7.58 | -477 | 52.5 | 0 | 59.5 | -31.3 | EPS-Hartschaum | Polystyrol | Dämmung
5.48 | Schüttung aus Polystyropartikel (ohne Bindemittel) | m³ | 15 | 15 |  |  | 15 | 1445.185 | 8.327502 | 0 | -339.627153 | 48.86710342 | 55.410204 | 0 | -23.208037 | Polystyrolschüttung | Polystyrol | Dämmung
5.49 | Schüttung aus Polystyrolpartikeln (zementgebunden) | m³ | 350 | 350 |  |  | 350 | 3003.981 | 15.54467 | 0 | -633.970686 | 160.0825993 | 103.432382 | 0 | -43.32167 | Polystyrolschüttung | Polystyrol | Dämmung
5.50 | EPS-Hartschaum (grau) mit Wärmestrahlungsabsorber | m³ | 16.6 | 16.6 |  |  | 16.6 | 1420 | 0 | 6.48 | -438 | 49.7 | 0 | 55.6 | -28.7 | EPS-Hartschaum | Polystyrol | Dämmung
5.51 | XPS-Dämmstoff | m³ | 32 | 32 |  |  | 32 | 2838.648 | 17.765337 | 0 | -724.537927 | 96.3403463 | 118.208436 | 0 | -49.51048 | XPS-Dämmstoff | XPS | Dämmung
5.52 | PU-Dämmplatten mit Aluminium-Deckschicht | m² | 4.15 | 31 | 4.15 |  | 4.15 | 312 | 1.89 | 2.29 | -100 | 15 | 0.302 | 8.23 | -6.75 | PU-Dämmplatten | PUR | Dämmung
5.53 | PU-Dämmplatten mit Mineralvlies-Deckschicht | m² | 4.42 | 31 | 4.42 |  | 4.42 | 291 | 2.32 | 3.05 | -79.1 | 13.1 | 0.132 | 9.77 | -4.68 | PU-Dämmplatten | PUR | Dämmung
5.54 | PU-Dämmplatten aus Blockschaumstoff | m² | 3.96 | 33 | 3.96 |  | 3.96 | 325 | 1.78 | 2.33 | -67.2 | 14.8 | 0.102 | 8.74 | -4 | PU-Dämmplatten | PUR | Dämmung
5.55 | PIR Hartschaum | m³ | 30 | 30 |  |  | 30 | 18136.89 | 194.056304 | 0 | -3645.0608 | 781.3811 | 644.626711 | 0 | -249.994119 | PIR Hartschaum | PIR | Dämmung
5.56 | Isolierkorb für Wärmebrückentrennung | Stück. | 6.7 |  |  |  | 6.7 | 195 | 0 | 1.3 | -1.26 | 10.5 | 0 | 0.0968 | -0.141 | Wärmebrückenkorb | Isokorb | Dämmung
6 | Bodenbelag
6.1 | Kraftpapier | m² | 0.08 | 800 | 0.08 |  | 0.08 | 0.58879756 | 0.001834 | 0 | -0.623425 | -0.08972864 | 0.162065 | 0 | -0.057904 | Kraftpapier | Papier | Abdeckung
6.2 | Calciumsulfatestrich | kg | 1 | 1500 |  |  | 1 | 1.46380326 | 0 | 0.219027 | 0 | 0.10701371 | 0 | 0.015006 | 0 | Calciumsulfatestrich | Calciumsulfat | Estrich
6.3 | Kunstharzestrich | kg | 1 | 1800 |  |  | 1 | 6.34472109 | 0 | 0.238938 | 0 | 0.33110037 | 0 | 0.01637 | 0 | Kunstharzestrich | Kunstharz | Estrich
6.4 | Zementestrich | kg | 1 | 2400 |  |  | 1 | 1.20891964 | 0 | 0.219027 | 0 | 0.18355084 | 0 | 0.015006 | 0 | Zementestrich | Zement | Estrich
6.5 | Calciumsulfat-Fließestrich, konventioneller Calciumsulfatestrich | kg | 1 | 1500 |  |  | 1 | 0.913 | 0 | 0.199115 | 0 | 0.111 | 0 | 0.013641 | 0 | Calciumsulfat-Fließestrich | Calciumsulfat | Estrich
6.6 | Gussasphaltestrich | kg | 1 | 2400 |  |  | 1 | 6.38445365 | 0 | 1.245152 | 0 | 0.1168803 | 0 | 0.079328 | 0 | Gussasphaltestrich | Asphalt | Estrich
6.7 | Epoxidharzmörtel | kg | 1 | 1450 |  |  | 1 | 121 | 0 | 0 | -1.93 | 6.09 | 0 | 0 | -0.157 | Epoxidharzmörtel | Epoxidharz | Mörtel
6.8 | Epoxidharzgrundierung | kg | 1 | 1100 |  |  | 1 | 122 | 0 | 0 | -1.93 | 5.99 | 0 | 0 | -0.157 | Epoxidharzgrundierung | Epoxidharz | Beschichtung
6.9 | Trockenschüttung Holzspäne | m³ | 320 | 320 |  |  | 320 | 888 | 0 | 0.87 | 0 | -94.8 | 0 | 0.07 | 0 | Trockenschüttung Holzspäne | Holzspäne | Dämmung
6.10 | Trockenestrich (Gipsfaserplatte) (Dicke 2,5 cm) | m² | 24.07 | 960.8 | 24.07 |  | 24.07 | 117.1411 | 0 | 5.278545 | 0 | 7.55456439 | 0 | 0.361634 | 0 | Trockenestrich | Gips | Estrich
6.11 | Trockenestrich (Gipskartonplatte) (Dicke 2,5 cm) | m² | 20.07 | 802.8 | 20.07 |  | 20.07 | 68.19320933 | 0 | 4.402438 | 0 | 3.11900598 | 0 | 0.301611 | 0 | Trockenestrich | Gips | Estrich
6.12 | Betonpflaster- Standardstein grau mit Vorsatz | m² | 225 | 2250 | 225 |  | 225 | 131 | 11.601 | 0 | -4.77 | 25.1 | 0.599175 | 0 | -0.38835 | Betonpflasterstein | Beton | Pflaster
6.13 | Natursteinplatte, hart, Innenboden (Dicke 2,0 cm) | m² | 52 | 2600 | 52 |  | 52 | 405.8555 | 5.807399 | 0 | -1.42529 | 31.75132969 | 0.349741 | 0 | -0.106807 | Natursteinplatte | Naturstein | Bodenbelag
6.14 | Natursteinplatte, weich, Innenboden (Dicke 2,0 cm) | m² | 52 | 2600 | 52 |  | 52 | 191.5396625 | 5.807399 | 0 | -1.42529 | 14.92031195 | 0.349741 | 0 | -0.106807 | Natursteinplatte | Naturstein | Bodenbelag
6.15 | Marmorplatte (Dicke 2,0 cm) | m² | 52 | 2600 | 52 |  | 52 | 208.9524 | 6.335345 | 0 | -1.42529 | 16.27670395 | 0.381535 | 0 | -0.106807 | Marmorplatte | Naturstein | Bodenbelag
6.16 | Fliesenkleber | kg | 1 | 1500 |  |  | 1 | 1.51739125 | 0 | 0.238938 | -0.041973 | 0.34703209 | 0 | 0.01637 | -0.002855 | Fliesenkleber | Kunstharz | Kleber
6.17 | Keramische Fliesen und Platten | m² | 18.65 | 2487 | 18.65 |  | 18.65 | 220.26 | 0 | 4.09 | -0.749 | 12.939 | 0 | 0.301 | -0.05 | Keramische Fliesen | Keramik | Fliesen
6.18 | Steinzeugfliesen glasiert (Dicke 1,0 cm) | m² | 20 | 2000 | 20 |  | 20 | 100.4198 | 2.436671 | 0 | -0.548188 | 6.17968702 | 0.146744 | 0 | -0.04108 | Steinzeugfliesen glasiert | Steinzeug | Fliesen
6.19 | Steinzeugfliesen unglasiert | m² | 20 | 2000 | 20 |  | 20 | 111.9527 | 2.436671 | 0 | -0.548188 | 6.85114854 | 0.146744 | 0 | -0.04108 | Steinzeugfliesen unglasiert | Steinzeug | Fliesen
6.20 | Dispersionsbasierte Klebstoffe (div. Bodenbeläge) | kg | 1 | 1250 |  |  | 1 | 50.2 | 0 | 0 | -1.2 | 2.29 | 0 | 0 | -0.0786 | Bodenbelagsklebstoff | Kunstharz | Kleber
6.21 | Massivholzparkett (Durchschnitt DE) | m² | 11.71 | 665.34 | 11.71 |  | 11.71 | 90.04470099 | 0.943293 | 0 | -118.506292 | -12.63144994 | 19.931979 | 0 | -8.933599 | Massivholzparkett | Parkett | Bodenbelag
6.22 | Mehrschichtparkett (Durchschnitt DE) | m² | 8.88 | 667.67 | 8.88 |  | 8.88 | 127.7083 | -2.831025 | 0 | -85.456084 | -5.72229559 | 14.59758 | 0 | -5.949576 | Mehrschichtparkett | Parkett | Bodenbelag
6.23 | Korkplatten 1m² (Dicke 4 mm) | m² | 1.8 | 450 | 1.8 |  | 1.8 | 14.95053375 | 0.041276 | 0 | -12.409505 | -3.04279262 | 3.215273 | 0 | -0.351073 | Korkplatten | Kork | Bodenbelag
6.24 | Korkplatten 1m² (Dicke 8 mm) | m² | 3.6 | 450 | 3.6 |  | 3.6 | 29.90106749 | 0.082552 | 0 | -24.819009 | -6.08411852 | 6.386547 | 0 | -0.665479 | Korkplatten | Kork | Bodenbelag
6.25 | Korkplatten 1m² (Dicke 6 mm) | m² | 2.7 | 450 | 2.7 |  | 2.7 | 22.42580062 | 0.061914 | 0 | -18.614257 | -4.56492222 | 4.84491 | 0 | -0.544943 | Korkplatten | Kork | Bodenbelag
6.26 | Holzboden-Spachtelmasse | kg | 1 | 1230 |  |  | 1 | 7.62 | 0 | 0 | -0.641 | 0.465 | 0 | 0 | -0.042 | Holzboden-Spachtelmasse | Kunstharz | Spachtel
6.27 | Korklinoleum Fußbodenbelag (Dicke 2,5 mm) | m² | 3.1 | 1240 | 3.1 |  | 3.1 | 96.74949827 | 0.065163 | 0 | -23.513511 | 3.60242838 | 3.586768 | 0 | -0.350728 | Korklinoleum | Linoleum | Bodenbelag
6.28 | Linoleum (Dicke 2,5mm) | m² | 3 | 1200 | 3 |  | 3 | 96.28987687 | 0.063061 | 0 | -22.75501 | -3.24755846 | 3.586601 | 0 | -0.444446 | Linoleum | Linoleum | Bodenbelag
6.29 | WPC (Wood Plastic Composite) Terrassendielen | m² | 18.36 | 1238 | 18.36 |  | 18.36 | 535 | 0 | 0 | -297.2286 | 0.253 | 21.0833 | 0 | -6.892647 | WPC Terrassendielen | Kunstholz | Terrassenbelag
6.30 | Laminat-Fußbodenbeläge | m² | 7.45 | 875 | 7.45 |  | 7.45 | 130.15 | 3.7533 | 0 | -63.901 | -5.2721 | 13.496 | 0 | -3.6488 | Laminat-Fußbodenbelag | Laminat | Bodenbelag
6.31 | Splittmastixasphalt SMA | kg | 1 | 2500 |  |  | 1 | 4.03648332 | 0 | 0 | -1.947249 | 0.07658344 | 0 | 0 | -0.026305 | Splittmastixasphalt | Asphalt | Straßenbelag
6.32 | Asphaltbinder | kg | 1 | 1000 | 210 |  | 1 | 3.83185137 | 0 | 0 | -1.947249 | 0.07783884 | 0 | 0 | -0.026305 | Asphaltbinder | Asphalt | Straßenbelag
6.33 | Asphalttragschicht | kg | 1 | 2350 |  |  | 1 | 2.92816661 | 0 | 0 | -1.947249 | 0.07115188 | 0 | 0 | -0.026305 | Asphalttragschicht | Asphalt | Straßenbelag
6.34 | Tragdeckschicht | kg | 1 | 2400 |  |  | 1 | 4.07555024 | 0 | 0 | -1.947249 | 0.07893553 | 0 | 0 | -0.026305 | Tragdeckschicht | Asphalt | Straßenbelag
6.35 | Kunststeinplatte (Epoxidharz gebunden) | m² | 52 | 2600 | 52 |  | 52 | 507.0955 | 6.335345 | 0 | -1.42529 | 28.35048721 | 0.381535 | 0 | -0.106807 | Kunststeinplatte | Epoxidharz | Bodenbelag
6.36 | PVC Fußbodenbelag | m² | 3.3 | 1650 | 3.3 |  | 3.3 | 169.549 | 23.060849 | 0 | -32.277923 | 8.19100195 | 10.846712 | 0 | -2.201991 | PVC Fußbodenbelag | PVC | Bodenbelag
6.37. | Gummi-Bodenbelag mit Schaumstoffbeschichtung | m² | 3.82 | 950 | 3.82 |  | 3.82 | 279.5999 | 2.140734 | 0 | -94.714656 | 13.21998544 | 10.989272 | 0 | -6.477563 | Gummi-Bodenbelag | Gummi | Bodenbelag
6.38 | Gummi-Bodenbelag profiliert (Dicke3,5 mm) | m² | 4.82 | 1357.75 | 4.82 |  | 4.82 | 294.9043 | 2.701136 | 0 | -119.509069 | 12.88403752 | 13.866045 | 0 | -8.17326 | Gummi-Bodenbelag | Gummi | Bodenbelag
6.39 | Fußbodenbelag mehrschichtiges Nadelvlies (Dicke 6,0 mm) | m² | 1.4 |  | 1.4 |  | 1.4 | 191.311857 | 1.608797 | 0 | -23.371622 | 8.918126 | 4.045329 | 0 | -1.604414 | Nadelvliesteppichboden | Teppich | Bodenbelag
6.42 | Getuftete Teppichfliesen LC3, PA 6, Schwerbeschichtung auf Bitumenbasis | m² | 4.4 |  | 4.4 |  | 4.4 | 328.48 | 0.56 | 0 | -81.86 | 15.4 | 0.0314 | 0 | -0.487 | Teppichfliesen LC3 | Polyamid | Bodenbelag
6.45 | Textiler Bodenbelag (GK 22+/23, LC1) | m² | 1.5 |  | 1.5 |  | 1.5 | 192 | 0.17 | 2.38 | -14.2 | 9.88 | 0 | 2.77 | -0.41 | Textiler Bodenbelag | Teppich | Bodenbelag
7 | Ausbau -Außen -Innen
7.1 | Natursteinplatte, hart, Außenbereich (Dicke 8,0 cm) | m² | 208 | 2600 | 208 |  | 208 | 79.62962764 | 23.229597 | 0 | -5.701159 | 5.73543828 | 1.398963 | 0 | -0.427228 | Natursteinplatte | Naturstein | Außenanlage
7.2 | Natursteinplatte, hart, Fassade (Dicke 3,0 cm) | m² | 78 | 2600 | 78 |  | 78 | 414.9735 | 8.711099 | 0 | -2.137934 | 32.40567597 | 0.524611 | 0 | -0.160211 | Natursteinplatte | Naturstein | Fassade
7.3 | Natursteinplatte, weich, Fassade | m² | 104 | 2600 | 104 |  | 104 | 209.8111 | 11.614799 | 0 | -2.850579 | 16.23098337 | 0.699482 | 0 | -0.213614 | Natursteinplatte | Naturstein | Fassade
7.4 | Faserzementplatte | m² | 13 | 1300 | 13 |  | 13 | 76.95637686 | 0 | 2.847348 | 0 | 6.99300469 | 0 | 0.195072 | 0 | Faserzementplatte | Faserzement | Fassade
7.5 | Harz-Komposit-Fassaden-Platte | m³ | 1400 | 1400 |  |  | 1400 | 30444.83 | 29.428379 | 0 | -9651.836895 | -385.5403443 | 1978.667131 | 0 | 12.128545 | HPL-Platte | Schichtstoffplatte | Abdeckung
7.6 | Lehmputz | m³ | 900 | 900 |  |  | 900 | 948.0108 | 54.22637 | 0 | -55.922062 | 93.14766951 | 2.806406 | 0 | -3.891648 | Lehmputz | Lehm | Putz
7.7 | Kalkzement Putzmörtel | m³ | 1800 | 1800 |  |  | 1800 | 2157.821 | 0 | 394.248155 | 0 | 356.6345 | 0 | 27.009974 | 0 | Kalkzementputz | Kalzement | Putz
7.8 | Kalkzementmörtel | m³ | 1800 | 1800 |  |  | 1800 | 832.4796 | 0 | 430.088896 | 0 | 202.0028914 | 0 | 29.465427 | 0 | Kalkzementmörtel | Kalkzement | Mörtel
7.9 | Zementmörtel | m³ | 2000 | 2000 |  |  | 2000 | 1159.378 | 0 | 427.699513 | 0 | 345.1066 | 0 | 29.30173 | 0 | Zementmörtel | Zement | Mörtel
7.10 | Kalk-Gips-Innenputz | m³ | 900 | 900 |  |  | 900 | 1768.371 | 0 | 197.124077 | 0 | 198.8498972 | 0 | 13.504987 | 0 | Kalk-Gipsputz | Kalk | Putz
7.11 | Kalk-Innenputz | m³ | 900 | 900 |  |  | 900 | 905.491 | 0 | 197.124077 | 0 | 190.6105 | 0 | 13.504987 | 0 | Kalkputz | Kalk | Putz
7.12 | Gipsputz | m³ | 900 | 900 |  |  | 900 | 1782.848 | 0 | 197.124077 | 0 | 119.3966 | 0 | 13.504987 | 0 | Gipsputz | Gips | Putz
7.13 | Gipsputz (Gips-Kalk-Putz) | m³ | 900 | 900 |  |  | 900 | 1779.701 | 0 | 197.124077 | 0 | 134.1729 | 0 | 13.504987 | 0 | Gips-Kalk-Putz | Gips | Putz
7.14. | Kunstharzputz | m³ | 1700 | 1700 |  |  | 1700 | 27565.62 | 0 | 372.34548 | 0 | 1201.636 | 0 | 25.50942 | 0 | Kunstharzputz | Kunstharz | Putz
7.15 | WDVS EPS 160 mm mit Schienenbefestigung | m² | 10.9 |  | 10.9 |  | 10.9 | 444.416 | 1.517 | 1.772 | -64.88 | 19.46306758 | 8.734 | 0.1316 | -4.456 | WDVS | WDVS-Putz | Putz
7.16 | WDVS Verklebung und Beschichtung Dekorputz mineralisch (ohne Dämmmaterial) | m² | 17.4 |  | 17.4 |  | 17.4 | 79.58386477 | 0 | 3.771641 | 0 | 7.33681192 | 0 | 0.258395 | 0 | WDVS Dekorputz | WDVS-Putz | Putz
7.17 | WDVS Verklebung und Beschichtung Kratzputz mineralisch (ohne Dämmmaterial) | m² | 35.18 |  | 35.18 |  | 35.18 | 81.55750665 | 0 | 7.704485 | 0 | 9.84390308 | 0 | 0.527835 | 0 | WDVS Kratzputz | WDVS-Putz | Putz
7.18 | WDVS Verklebung und Beschichtung Kunstharzputz (ohne Dämmmaterial) | m² | 12.48 |  | 12.48 |  | 12.48 | 136.1742 | 0 | 2.732578 | 0 | 6.70287824 | 0 | 0.187209 | 0 | WDVS Kunstharzputz | WDVS-Putz | Putz
7.19 | WDVS Verklebung und Beschichtung Leichtputz mineralisch (ohne Dämmmaterial) | m² | 11.4 |  | 11.4 |  | 11.4 | 49.69129793 | 0 | 2.45748 | 0 | 4.73572132 | 0 | 0.168362 | 0 | WDVS Leichtputz | WDVS-Putz | Putz
7.20 | WDVS Verklebung und Beschichtung Silikat-Dispersionsputz (ohne Dämmmaterial) | m² | 12.48 |  | 12.48 |  | 12.48 | 81.45590346 | 0 | 2.4849552 | 0 | 5.48028518 | 0 | 0.17023968 | 0 | WDVS Silikatputz | WDVS-Putz | Putz
7.21 | WDVS Verklebung und Beschichtung Silikonharzputz (ohne Dämmmaterial) | m² | 12.3 |  | 12.3 |  | 12.3 | 81.45590346 | 0 | 2.732578 | 0 | 5.48028518 | 0 | 0.187209 | 0 | WDVS Silikonharzputz | WDVS-Putz | Putz
7.22 | Lehmbauplatte (Dicke 2,0 cm) | m² | 14 | 700 | 14 |  | 14 | 32.54481048 | 0.843521 | 0 | -0.282277 | 0.0530942 | 0.043655 | 0 | -0.020563 | Lehmbauplatte | Lehm | Trockenbau
7.23 | Gipsfaserplatte (Dicke 1,0 cm) | m² | 10 | 1000 | 10 |  | 10 | 49.00944409 | 0 | 2.190268 | 0 | 3.18612379 | 0 | 0.150055 | 0 | Gipsfaserplatte | Gips | Trockenbau
7.24 | Gipskartonplatte (Feuerschutz)(Dicke 1,25 cm) | m² | 10 | 800 | 10 |  | 10 | 33.49733238 | 0 | 2.190268 | 0 | 1.54129301 | 0 | 0.150055 | 0 | Gipskartonplatte | Gips | Trockenbau
7.25 | Gipskartonplatte (imprägniert) (Dicke 1,25 cm) | m² | 10 | 800 | 10 |  | 10 | 34.8505715 | 0 | 2.190268 | 0 | 1.62282676 | 0 | 0.150055 | 0 | Gipskartonplatte | Gips | Trockenbau
7.26 | Gipskartonplatte (Lochplatte) | m² | 8.5 | 680 | 8.5 |  | 8.5 | 30.73160062 | 0 | 1.861727 | 0 | 1.36406119 | 0 | 0.127547 | 0 | Gipskartonplatte | Gips | Trockenbau
7.27 | Gipswandbauplatte (Dicke 10,0 cm) | m² | 84 | 840 | 84 |  | 84 | 356.214 | 0 | 18.398247 | 0 | 22.35389048 | 0 | 1.260465 | 0 | Gipswandbauplatte | Gips | Trockenbau
7.28 | Kleber für Gipsplatten | kg | 1 | 1000 |  |  | 1 | 1.54146681 | 0 | 0.219027 | 0 | 0.10316466 | 0 | 0.015006 | 0 | Gipsplattenkleber | Gips | Kleber
8 | Beschichtungen
8.1 | Kalkfarbe | kg | 1 |  | 0.2 |  | 1 | 7.52100015 | 0 | 0.238938 | 0 | 0.92485419 | 0 | 0.01637 | 0 | Kalkfarbe | Kalk | Beschichtung
8.2 | Fassadenfarbe Voranstrich Dispersion | kg | 1 | 1030 |  |  | 1 | 19.600445 |  | 0.219027 | -0.158613 | 0.900033 |  | 0.015006 | -0.010823 | Voranstrich Dispersion | Kunstharz | Beschichtung
8.3 | Fassadenfarbe Voranstrich Silikat-Dispersion | kg | 1 | 1000 |  |  | 1 | 18.731641 |  | 0.219027 | -0.158613 | 0.865769 |  | 0.015006 | -0.010823 | Voranstrich Silikat | Silikat | Beschichtung
8.4 | Fassadenfarbe Dispersionsfarbe | kg | 1 | 1560 |  |  | 1 | 42.92252525 | 0 | 0.219027 | -0.138147 | 2.10646396 | 0 | 0.015006 | -0.009426 | Fassadenfarbe Dispersion | Kunstharz | Beschichtung
8.5 | Fassadenfarbe Silikat-Dispersionsfarbe | kg | 1 | 1530 |  |  | 1 | 27.03738884 | 0 | 0.219027 | -0.14838 | 1.48131846 | 0 | 0.015006 | -0.010125 | Fassadenfarbe Silikat | Silikat | Beschichtung
8.6 | Fassadenfarbe Silikonharzfarbe | kg | 1 | 1580 |  |  | 1 | 21.57430694 | 0 | 0.219027 | -0.141728 | 1.25632505 | 0 | 0.015006 | -0.009671 | Fassadenfarbe Silikonharz | Silikon | Beschichtung
8.7 | Dispersionsputz | kg | 1 | 1575 |  |  | 1 | 22.4 | 0 | 0.154 | -0.284 | 1.22 | 0 | 0.0112 | -0.0193 | Dispersionsputz | Kunstharz | Beschichtung
8.8 | Voranstrich, innen | kg | 1 | 1030 |  |  | 1 | 50.2 | 0 | 0 | -1.2 | 2.29 | 0 | 0 | -0.0786 | Voranstrich | Kunstharz | Beschichtung
8.9 | Voranstrich, innen (Kunstharz) | kg | 1 | 1550 |  |  | 1 | 13.7859432 | 0 | 0.238938 | 0 | 0.6920531 | 0 | 0.01637 | 0 | Voranstrich | Kunstharz | Anstrich
8.10 | Voranstrich, innen (Silikat-Dispersion) | kg | 1 | 1500 |  |  | 1 | 11.33174276 | 0 | 0.238938 | 0 | 0.57970071 | 0 | 0.01637 | 0 | Voranstrich | Silikat | Anstrich
8.11 | Armierung (Kunstharzspachtel) | kg | 1 | 1550 |  |  | 1 | 11.81058194 | 0 | 0.238938 | 0 | 0.47692349 | 0 | 0.01637 | 0 | Armierung | Kunstharz | Spachtel
8.12 | Latexfarbe | kg | 1 | 1300 |  |  | 1 | 28.4 | 1.178548 | 0 | -20.560994 | 1.42 | 2.527448 | 0 | -1.405431 | Latexfarbe | Latex | Beschichtung
8.13 | Innenfarbe Dispersionsfarbe scheuerfest | kg | 1 | 1560 |  |  | 1 | 58.03499843 | 0 | 0.219027 | -0.158613 | 2.62123413 | 0 | 0.015006 | -0.010823 | Dispersionsfarbe | Kunstharz | Beschichtung
8.14 | Lacksysteme Holzfenster Decklack weiß | kg | 1 | 1100 |  |  | 1 | 41.31892509 | 0.621524 | 0 | -3.599442 | 1.82185755 | 0.784673 | 0 | -0.243853 | Decklack | Kunstharz | Beschichtung
8.15 | Lacksysteme Holzfenster Grundierung weiß | kg | 1 | 1300 |  |  | 1 | 41.31892509 | 0.621524 | 0 | -3.599442 | 1.82185755 | 0.784673 | 0 | -0.243853 | Grundierung | Kunstharz | Beschichtung
8.16 | Lacksysteme Holzfassade halb-pigmentiert (Lasursystem) | kg | 1 | 1040 |  |  | 1 | 62.1022285 | 0.661558 | 0 | -3.854959 | 2.73650014 | 0.836874 | 0 | -0.261171 | Lasurfarbe | Kunstharz | Beschichtung
8.17 | Parkettlack (Grundierung Holz, wasserverdünnt) | kg | 1 | 1245 |  |  | 1 | 36.88042303 | 0.721699 | 0 | -3.793561 | 1.81694879 | 0.912953 | 0 | -0.256981 | Parkettlack | Kunstharz | Beschichtung
8.18 | Parkettlack transparent | kg | 1 | 1030 |  |  | 1 | 72.31795753 | 0.721699 | 0 | -3.793561 | 3.46140422 | 0.912953 | 0 | -0.256981 | Parkettlack | Kunstharz | Beschichtung
8.19 | Lösemittellack weiß | kg | 1 | 1050 |  |  | 1 | 75.67060922 | 0.547007 | 0 | -2.845171 | 2.95014371 | 0.68517 | 0 | -0.192736 | Lösemittellack | Kunstharz | Beschichtung
8.20 | Pulverlackierung (Industrie, Außenbereich, weiß) | kg | 1 | 1500 |  |  | 1 | 89.90028289 | 0.821692 | 0 | -4.741951 | 4.73516139 | 1.045675 | 0 | -0.321226 | Pulverlack | Pulverlack | Beschichtung
8.21 | Wasserlack weiß | kg | 1 | 1500 |  |  | 1 | 43.77293048 | 0.678026 | 0 | -3.556463 | 2.01225988 | 0.856007 | 0 | -0.24092 | Wasserlack | Kunstharz | Beschichtung
8.22 | Polyurethanversiegelung | kg | 1 | 1150 |  |  | 1 | 89.2 | 0 | 0 | -1.66 | 4.66 | 0 | 0 | -0.125 | Polyurethanversiegelung | Polyurethan | Beschichtung
8.23 | PU-Voranstrich | kg | 1 | 1200 | 0.15 |  | 1 | 178 | 0 | 0 | -1.66 | 8.82 | 0 | 0 | -0.125 | PU-Voranstrich | Polyurethan | Beschichtung
8.24 | Methacrylatharze | kg | 1 | 1250 |  |  | 1 | 116 | 1.178548 | 0 | -20.560994 | 4.56 | 2.527448 | 0 | -1.405431 | Methacrylatharz | Methacrylat | Kleber
8.25 | Metallbeschichtung (wasserbasiert) | m² | 0.29 |  | 0.29 |  | 0.29 | 35.22973601 | 0.196628 | 0 | -1.031374 | 2.09554165 | 0.248242 | 0 | -0.069867 | Metallbeschichtung | Wasserlack | Beschichtung
8.26 | Metalllack (lösemittelbasiert) | m² | 0.21 |  | 0.21 |  | 0.21 | 40.90482585 | 0.114871 | 0 | -0.597486 | 2.28621545 | 0.143886 | 0 | -0.040475 | Metalllack | Lösemittellack | Beschichtung
8.27 | Pulverbeschichten von Metallen | m² | 0.18 |  | 0.18 |  | 0.18 | 63.05176153 | 0.16135 | 0 | -0.853551 | 4.0979625 | 0.205333 | 0 | -0.057821 | Pulverbeschichtung | Pulverlack | Beschichtung
9 | transluzente Bauteile, Fenster, Türen, Tore
9.1 | Glasbausteine | m³ | 2500 | 2500 |  |  | 2500 | 42738.48 | 0 | 647.124497 | 0 | 3926.96 | 0 | 44.334554 | 0 | Glasbausteine | Glas | Fenster
9.2 | Fensterglas einfach | m² | 10 | 2500 | 10 |  | 10 | 168.2835 | 0 | 2.389383 | 0 | 13.32889971 | 0 | 0.163697 | 0 | Fensterglas | Glas | Verglasung
9.3 | Isolierglas 2-Scheiben | m² | 20.5 | 833.34 | 20.5 |  | 20.5 | 445.939 | 0.718594 | 4.778766 | -10.280497 | 36.99414592 | 1.517378 | 0.327394 | -0.702716 | Isolierglas | Glas | Verglasung
9.4 | Dreifachverglasung (Dicke: 3,6 cm) | m² | 30 | 833.33 | 30 |  | 30 | 713.558 | 1.437188 | 7.168148 | -20.560994 | 57.77262252 | 3.034756 | 0.49109 | -1.405431 | Dreifachverglasung | Glas | Verglasung
9.5 | Abstandhalter Low Psi | kg | 1 | 1205.2 |  |  | 1 | 67.91 | 1.05 | 0.3 | -15.25 | 3.06 | 0.0576 | 1.76 | -0.87 | Abstandhalter | Kunststoff | Verglasung
9.6 | Glas - Brandschutzglas | m² | 50.05 | 2372.04 | 50.05 |  | 50.05 | 2160 | 0 | 8.85 | 0 | 71.6 | 0 | 0.645 | 0 | Brandschutzglas | Glas | Verglasung
9.7 | Bauprofil-Gussglas | m² | 25.5 | 2500 | 25.5 |  | 25.5 | 53.6 | 0 | 4.72 | 0 | 1.61 | 0 | 0.28 | 0 | Gussglas | Glas | Verglasung
9.8 | Polycarbonatplatte | kg | 1 | 1200 |  |  | 1 | 124.509 | 0.560641 | 0 | -16.695653 | 5.93593571 | 3.328559 | 0 | -1.140438 | Polycarbonatplatte | Polycarbonat | Stegplatte
9.9 | Transparente Platten PC | m³ | 1200 | 1200 |  |  | 1200 | 131926.4 | 616.705586 | 0 | -20034.78349 | 6131.205 | 3661.415445 | 0 | -1368.525437 | Transparente Platten PC | PC | Stegplatte
9.10 | Transparente Platten PMMA, extrudiert | m³ | 1190 | 1190 |  |  | 1190 | 135739.7 | 596.99874 | 0 | -16687.56 | 5756.794 | 2889.908289 | 0 | -1139.602699 | Transparente Platten PMMA | PMMA | Stegplatte
9.11 | Transparente Platten PMMA, gegossen | m³ | 1190 | 1190 |  |  | 1190 | 143363 | 596.99874 | 0 | -16687.56 | 6291.417 | 2889.908289 | 0 | -1139.602699 | Transparente Platten PMMA | PMMA | Stegplatte
9.12 | Transparente Platten PVC | m³ | 1220 | 1220 |  |  | 1220 | 87473.34 | 8525.526132 | 0 | -11933.05 | 3996.106 | 4009.99641 | 0 | -814.069532 | Transparente Platten PVC | PVC | Stegplatte
9.13 | Aluminium-Flügelrahmenprofil, pulverbeschichtet | m | 0.98 |  |  | 0.98 | 0.98 | 172.8063 | 0 | 0 | -102.763855 | 12.54216474 | 0 | 0 | -7.73191 | Fensterrahmen Aluminium | Aluminium | Fenster
9.14 | Aluminium-Rahmenprofil, pulverbeschichtet | m | 1.02 | 208 |  | 1.02 | 1.02 | 179.8596408 | 0 | 0 | -106.958299 | 13.05408983 | 0 | 0 | -8.047498 | Fensterrahmen Aluminium | Aluminium | Fenster
9.15 | Aluminium-Flügelrahmenprofil, thermisch getrennt, pulverbeschichtet | m | 1.51 |  |  | 1.51 | 1.51 | 240.7293 | 0.308116 | 0 | -138.771359 | 17.05503492 | 0.58799 | 0 | -10.420155 | Fensterrahmen Aluminium | Aluminium | Fenster
9.16 | Aluminium-Rahmenprofil, thermisch getrennt, pulverbeschichtet | m | 1.43 |  |  | 1.43 | 1.43 | 224.2392 | 0.363383 | 0 | -126.815935 | 15.77123412 | 0.693459 | 0 | -9.516877 | Fensterrahmen Aluminium | Aluminium | Fenster
9.17 | Pfosten/Riegelsystem aus Aluminium | m | 5.7 |  |  | 5.7 | 5.7 | 816.669 | 1.62043 | 0 | -476.192654 | 55.15635909 | 3.421687 | 0 | -35.654409 | Pfostenrahmen Aluminium | Aluminium | Fenster
9.18 | Pfosten/Riegelsystem aus Stahl | m | 9.48 |  |  | 9.48 | 9.48 | 494.8663 | 1.62043 | 0 | -124.30903 | 36.62708978 | 3.421687 | 0 | -14.822323 | Pfostenrahmen Stahl | Stahl | Fenster
9.19 | Holz-Blendrahmen | m | 2.11 | 430.11 |  | 2.11 | 2.11 | 53.11897067 | 0.044143 | 0 | -24.713162 | -0.36977569 | 4.036834 | 0 | -1.622119 | Fensterrahmen Holz | Holz | Fenster
9.20 | Holz-Flügelrahmen | m | 2.11 |  |  | 2.11 | 2.11 | 56.95410892 | 0.044353 | 0 | -24.817162 | -0.14734865 | 4.036851 | 0 | -1.611353 | Fensterrahmen Holz | Holz | Fenster
9.21 | Blendrahmen PVC-U | m | 2.8 | 571.2 |  | 2.8 | 2.8 | 136.2136383 | 8.327529 | 0 | -30.573558 | 8.25055055 | 3.916868 | 0 | -3.228881 | Fensterrahmen PVC | Kunststoff | Fenster
9.22 | Flügelrahmen PVC-U | m | 3.1 |  |  | 3.1 | 3.1 | 159.0134 | 10.249266 | 0 | -33.507915 | 9.24198953 | 4.820761 | 0 | -3.429062 | Fensterrahmen PVC | Kunststoff | Fenster
9.23 | CR Profil (Chloropren-Kautschuk) | m | 0.18 |  |  | 0.18 | 0.18 | 19.39459694 | 0.108539 | 0 | -4.047832 | 0.89532947 | 0.555074 | 0 | -0.276832 | CR Profil | Kautschuk | Dichtung
9.24 | EPDM-Dichtungen Aluminiumprofil, thermisch getrennt | m | 0.43 |  |  | 0.43 | 0.43 | 42.00776341 | 0.262879 | 0.253019 | -21.323195 | 1.3815102 | 1.349468 | 1.348686 | -1.4583 | EPDM-Dichtungen | EPDM | Dichtung
9.25 | Fugendichtungsbänder Butyl | kg | 1 | 1200 |  | 0.06 | 1 | 129.6902 | 1.437188 | 0 | -20.560994 | 5.68409822 | 3.034756 | 0 | -1.405431 | Fugendichtungsband | Butyl | Dichtung
9.26 | Fugendichtungsbänder Gewebebänder | kg | 1 |  |  |  | 1 | 126.6499 | 0.279878 | 0 | -10.825023 | 6.64980361 | 2.370183 | 0 | -0.667123 | Fugendichtungsband | Gewebeband | Dichtung
9.27 | Fugendichtungsbänder PE/PP-Folie | kg | 1 | 1100 |  |  | 1 | 86.50219906 | 0.607465 | 0 | -24.957546 | 2.39578221 | 3.768476 | 0 | -1.705586 | Fugendichtungsband | PE | Dichtung
9.28 | Fugendichtungsbänder Polyisobutylen | kg | 1 | 1590 |  |  | 1 | 105.5618 | 1.437188 | 0 | -20.560994 | 4.19143915 | 3.034756 | 0 | -1.405431 | Fugendichtungsband | PIB | Dichtung
9.29 | Elastomer Fugenbänder, Polysulfid | kg | 1 |  |  |  | 1 | 190.821 | 0.57292 | 0 | -7.995942 | 9.16153405 | 1.181294 | 0 | -0.546557 | Fugenbänder, Polysulfid | Polysulfid | Dichtung
9.30 | Elastomer Fugenbänder, Polyurethan | kg | 1 | 1020 |  |  | 1 | 108.7698 | 0.801021 | 0 | -13.77023 | 5.25885849 | 2.656744 | 0 | -0.944422 | Fugenbänder, Polyurethan | PUR | Dichtung
9.31 | Elastomer Fugenbänder, Silikonkautschuk | kg | 1 | 1000 |  |  | 1 | 104.0444 | 0.73006 | 0 | -10.280497 | 6.85794884 | 1.518287 | 0 | -0.702716 | Fugenbänder, Silikonkautschuk | Silikon | Dichtung
9.32 | Beschlagverbund Fenster Stahl | Stück. | 2.63 |  |  |  | 2.63 | 100.1873 | 0 | 0 | -37.90684 | 9.27170853 | 0 | 0 | -5.012559 | Fensterbeschlag | Stahl | Beschlag
9.33 | Fenster-Beschlag für Doppelflügelfenster | Stück. | 1.014 |  |  |  | 1.014 | 125.9183 | 0 | 0 | -54.204049 | 8.73468198 | 0 | 0 | -4.077859 | Fensterbeschlag | Metall | Beschlag
9.34 | Fenster-Beschlag für Drehkippfenster (Aluminium) | Stück. | 1.65 |  |  |  | 1.65 | 172.484 | 0 | 0 | -104.31093 | 12.36550912 | 0 | 0 | -8.02392 | Fensterbeschlag | Metall | Beschlag
9.35 | Fenster-Beschlag für horizontales Schiebefenster | Stück. | 0.696 |  |  |  | 0.696 | 84.72793609 | 0 | 0 | -41.760863 | 5.75046217 | 0 | 0 | -3.340628 | Fensterbeschlag | Metall | Beschlag
9.36 | Fenster-Beschlag für vertikales Schiebefenster | Stück. | 0.932 |  |  |  | 0.932 | 147.1536 | 0 | 0 | -65.191998 | 11.59095304 | 0 | 0 | -5.316115 | Fensterbeschlag | Metall | Beschlag
9.37 | Befestigungsmittel/Schrauben Edelstahl | kg | 1 | 7850 |  |  | 1 | 53.24770077 | 0 | 0 | -16.26295 | 4.10323613 | 0 | 0 | -1.326171 | Schrauben Edelstahl | Edelstahl | Beschlag
9.38 | Befestigungsmittel/Schrauben verzinkt | kg | 1 | 7940 |  |  | 1 | 36.56778171 | 0 | 0 | -11.977408 | 3.55500826 | 0 | 0 | -1.583816 | Schrauben verzinkt | Stahl | Beschlag
9.39 | Fenstergriff | Stück. | 0.1 |  |  |  | 0.1 | 17.66154125 | 0.133978 | 0 | -1.579169 | 0.9573786 | 0.251996 | 0 | -0.109308 | Fenstergriff | Aluminium | Beschlag
9.40 | Kunststoffprofil CR (Chloropren-Kautschuk) | kg | 1 | 1420 |  |  | 1 | 129.8178 | 1.68463 | 0 | -22.27441 | 6.35686193 | 3.561459 | 0 | -1.522551 | Kunststoffprofil CR | CR-Kautschuk | Dichtung
9.41 | Kunststoffprofil EPDM | kg | 1 | 400 |  |  | 1 | 111.5033 | 0.560402 | 0 | -24.794413 | 4.1677833 | 2.876773 | 0 | -1.695697 | Kunststoffprofil EPDM | EPDM | Dichtung
9.42 | Kunststoffprofil SBR | kg | 1 | 400 |  |  | 1 | 114.5337722 | 0.611347 | 0 | -24.794413 | 4.20151223 | 3.138298 | 0 | -1.695697 | Kunststoffprofil SBR | SBR | Dichtung
9.43 | Kunststoffprofil Silikon | kg | 1 | 1575 |  |  | 1 | 104.0444 | 0.49435 | 0 | -6.853665 | 6.85794884 | 1.012798 | 0 | -0.468477 | Kunststoffprofil Silikon | Silikon | Dichtung
9.44 | Sonnenschutztuch | m² | 0.4 |  | 0.4 |  | 0.4 | 77.53254995 | 0.21473 | 0 | -4.919468 | 4.19399645 | 1.103419 | 0 | -0.335872 | Sonnenschutztuch | PET | Sonnenschutz
9.45 | Rollladen Kunststoff | m² | 6.24 |  | 6.24 |  | 6.24 | 406.8519 | 25.623166 | 0 | -123.405577 | 23.46514058 | 12.051902 | 0 | -10.048672 | Rollladen | Kunststoff | Rolladen
9.46 | Sonnenschutzlamellen Metall | m² | 2.391 |  | 2.391 |  | 2.391 | 318.7088 | 0 | 0 | -192.064797 | 23.63529111 | 0 | 0 | -14.878862 | Sonnenschutzlammellen | Metalllamellen | Sonnenschutz
9.47 | Türplatte mit Kartonwabe beschichtet | m² | 12.4 |  |  |  | 12.4 | 179.561138 | 0 | 0 | -217.096765 | -7.859181 | 20.4395 | 0 | -12.299141 | Kartonwabenplatte | Holzwabe | Türplatte
9.48 | Garagensektionaltor | m² | 10.9 |  | 10.9 |  | 10.9 | 442.38 | 1.05 | 0.79 | -226.68 | 33.19 | 0.0578 | 1.68 | -20.17 | Garagensektionaltor | Stahl | Tor
9.49 | Rolltor | m² | 36.3 |  | 36.3 |  | 36.3 | 1000.68 | 1.05 | 1.77 | -534.72 | 78.47 | 0.0578 | 3.55 | -49.13 | Rolltor | Stahl | Tor
10 | Haustechnik Großkomponenten
10.1 | Gas-Brennwertgerät < 20 kW (Wandgerät) | Stück. | 43 |  |  |  | 43 | 3170.292 | 6.510559 | 0.130864 | -581.959501 | 243.628 | 7.054252 | 0.512009 | -59.307508 | Gas-Brennwertgerät | Brennwertheizung | Heizung
10.2 | Gas-Brennwertgerät 120-400 kW (Standgerät) | Stück. | 974 |  |  |  | 974 | 41634.38 | 149.118713 | 0.460788 | -13320.66 | 3422.369 | 161.495625 | 1.802848 | -1357.728376 | Gas-Brennwertgerät | Brennwertheizung | Heizung
10.3 | Gas-Brennwertgerät 20-120 kW (Standgerät) | Stück. | 283 |  |  |  | 283 | 16040.53 | 43.12625 | 0.460788 | -3853.877211 | 1268.298 | 46.726342 | 1.802848 | -392.749984 | Gas-Brennwertgerät | Brennwertheizung | Heizung
10.4 | Gas-Niedertemperaturgerät 20-120 kW (Standgerät) | Stück. | 292 |  |  |  | 292 | 14016.49 | 23.109417 | 0.403651 | -1299.119866 | 1104.187 | 22.653551 | 1.579295 | -157.720793 | Gas-Niedertemperaturgerät | Niedertemperaturheizung | Heizung
10.5 | Hackschnitzelkessel < 20 kW | Stück. | 631 |  |  |  | 631 | 17081.76 | 50.77964 | 0.460788 | -5169.147897 | 1642.034 | 3.478917 | 1.802848 | -683.535186 | Hackschnitzelkessel | Hackschnitzelheizung | Heizung
10.6 | Hackschnitzelkessel 120 - 400 kW | Stück. | 3399 |  |  |  | 3399 | 67464.96 | 274.246901 | 0.460788 | -27917.5 | 7141.522 | 18.788678 | 1.802848 | -3691.632614 | Hackschnitzelkesse | Hackschnitzelheizung | Heizung
10.7 | Hackschnitzelkessel 20 - 120 kW | Stück. | 921 |  |  |  | 921 | 22360.32 | 74.192246 | 0.460788 | -7552.441325 | 2218.205 | 5.082917 | 1.802848 | -998.686725 | Hackschnitzelkessel | Hackschnitzelheizung | Heizung
10.8 | Öl-Brennwertgerät < 20 kW (Wandgerät) | Stück. | 85 |  |  |  | 85 | 6266.856 | 12.8791 | 0.258502 | -1150.459948 | 481.5902 | 13.952163 | 1.011398 | -117.242921 | Öl-Brennwertgerät | Brennwertheizung | Heizung
10.9 | Öl-Brennwertgerät 120-400 kW (Standgerät) | Stück. | 1504 |  |  |  | 1504 | 61265.21 | 230.151128 | 0.460788 | -20598.66 | 5074.57 | 249.483046 | 1.802848 | -2099.257928 | Öl-Brennwertgerät | Brennwertheizung | Heizung
10.10 | Öl-Brennwertgerät 20-120 kW (Standgerät) | Stück. | 439 |  |  |  | 439 | 21818.49 | 67.072006 | 0.460788 | -5993.333732 | 1754.592 | 72.667844 | 1.802848 | -610.778835 | Öl-Brennwertgerät | Brennwertheizung | Heizung
10.11 | Öl-Niedertemperaturgerät 20-120 kW (Standgerät) | Stück. | 354 |  |  |  | 354 | 16022.16 | 21.422534 | 0.407798 | -1888.69384 | 1287.479 | 19.08281 | 1.59552 | -223.012786 | Öl-Niedertemperaturgerät | Niedertemperaturheizung | Heizung
10.12 | Pelletkessel < 20 kW | Stück. | 335 |  |  |  | 335 | 12984.56 | 19.248366 | 0.460788 | -3197.562941 | 1168.473 | 1.318707 | 1.802848 | -409.511397 | Pelletkessel | Pelletheizung | Heizung
10.13 | Pelletkessel 20-120 kW | Stück. | 833 |  |  |  | 833 | 23979.02 | 48.153099 | 0.460788 | -7979.631842 | 2329.165 | 3.298973 | 1.802848 | -1021.950956 | Pelletkessel | Pelletheizung | Heizung
10.14 | Rohre für Stromwärmepumpe (Sole-Wasser, Erdkollektor) 10 kW | Stück. | 141 |  |  |  | 141 | 12634.97 | 0 | 0 | 0 | 363.1149 | 0 | 0 | 0 | Rohre für Strom-Wärmepumpe | Rohre Wärmepumpe | Rohre
10.15 | Rohre für Stromwärmepumpe (Sole-Wasser, Erdkollektor) 20 kW | Stück. | 282 |  |  |  | 282 | 25269.94 | 0 | 0 | 0 | 726.2298 | 0 | 0 | 0 | Rohre für Strom-Wärmepumpe | Rohre Wärmepumpe | Rohre
10.16 | Rohre für Stromwärmepumpe (Sole-Wasser, Erdkollektor) 70 kW | Stück. | 987 |  |  |  | 987 | 88444.78 | 0 | 0 | 0 | 2541.804 | 0 | 0 | 0 | Rohre für Strom-Wärmepumpe | Rohre Wärmepumpe | Rohre
10.17 | Rohre für Stromwärmepumpe (Sole-Wasser, Erdsonde) 10 kW | Stück. | 188.8 |  |  |  | 188.8 | 7041.642 | 0 | 0 | 0 | 614.3015 | 0 | 0 | 0 | Rohre für Strom-Wärmepumpe | Rohre Wärmepumpe | Rohre
10.18 | Rohre für Stromwärmepumpe (Sole-Wasser, Erdsonde) 20 kW | Stück. | 551.5 |  |  |  | 551.5 | 19780.78 | 0 | 0 | 0 | 1804.275 | 0 | 0 | 0 | Rohre für Strom-Wärmepumpe | Rohre Wärmepumpe | Rohre
10.19 | Rohre für Stromwärmepumpe (Sole-Wasser, Erdsonde) 70 kW | Stück. | 1843.4 |  |  |  | 1843.4 | 66383.98 | 0 | 0 | 0 | 6027.128 | 0 | 0 | 0 | Rohre für Strom-Wärmepumpe | Rohre Wärmepumpe | Rohre
10.20 | Rohre für Stromwärmepumpe (Wasser-Wasser) 10 kW | Stück. | 33 |  |  |  | 33 | 2335.308 | 0.215044 | 0 | -212.246595 | 136.1346 | 0.014733 | 0 | -28.066137 | Rohre für Strom-Wärmepumpe | Rohre Wärmepumpe | Rohre
10.21 | Rohre für Stromwärmepumpe (Wasser-Wasser) 20 kW | Stück. | 48 |  |  |  | 48 | 3679.454 | 0.215044 | 0 | -212.246595 | 174.7638 | 0.014733 | 0 | -28.066137 | Rohre für Strom-Wärmepumpe | Rohre Wärmepumpe | Rohre
10.22 | Rohre für Stromwärmepumpe (Wasser-Wasser) 70 kW | Stück. | 123 |  |  |  | 123 | 10944.13 | 0.215044 | 0 | -212.246595 | 417.9657 | 0.014733 | 0 | -28.066137 | Rohre für Strom-Wärmepumpe | Rohre Wärmepumpe | Rohre
10.23 | Solaranlage Flachkollektor | m² | 18.27 |  | 18.27 |  | 18.27 | 1352.75 | 3.001112 | 0 | -744.268182 | 104.0391 | 1.176263 | 0 | -57.242532 | Solaranlage Flachkollektor | Solaranlage | Warmwasser
10.24 | Solaranlage Vakuumröhrenkollektor | m² | 29.5 |  | 29.5 |  | 29.5 | 1345.515 | 5.57175 | 0 | -449.171502 | 109.5809 | 2.334192 | 0 | -38.837452 | Solaranlage Vakuumröhrenkollektor | Solaranlage | Warmwasser
10.25 | Stromwärmepumpe (Luft-Wasser) 10 kW | Stück. | 134 |  |  |  | 134 | 5853.117 | 14.575228 | 1.094372 | -2292.057562 | 458.9909 | 30.085539 | 4.281763 | -241.520855 | Stromwärmepumpe (Luft-Wasser) | Wärmepumpe | Heizung
10.26 | Stromwärmepumpe (Luft-Wasser) 14kW | Stück. | 187.6 |  |  |  | 187.6 | 8194.363 | 20.405319 | 1.532121 | -3208.880587 | 642.5872 | 42.119755 | 5.994469 | -338.129197 | Stromwärmepumpe (Luft-Wasser) | Wärmepumpe | Heizung
10.27 | Stromwärmepumpe (Luft-Wasser) 7kW | Stück. | 93.8 |  |  |  | 93.8 | 4097.182 | 10.202659 | 0.766061 | -1604.440294 | 321.2936 | 21.059877 | 2.997234 | -169.064599 | Stromwärmepumpe (Luft-Wasser) | Wärmepumpe | Heizung
10.28 | Stromwärmepumpe (Sole-Wasser, Erdkollektor) 10 kW | Stück. | 139 |  |  |  | 139 | 4905.549 | 3.132859 | 0.007672 | -1255.050534 | 338.9468 | 4.352978 | 0.030017 | -156.277925 | Stromwärmepumpe (Sole-Wasser, Erdkollektor) | Wärmepumpe | Heizung
10.29 | Stromwärmepumpe (Sole-Wasser, Erdkollektor) 20 kW | Stück. | 184.2 |  |  |  | 184.2 | 6743.365 | 3.132859 | 0.007672 | -1255.050534 | 392.9722 | 4.352978 | 0.030017 | -156.277925 | Stromwärmepumpe (Sole-Wasser, Erdkollektor) | Wärmepumpe | Heizung
10.30 | Stromwärmepumpe (Sole-Wasser, Erdkollektor) 70 kW | Stück. | 488.9 |  |  |  | 488.9 | 19418.82 | 7.426315 | 0.007672127 | -2233.274 | 931.9061 | 11.48077 | 0.03001741 | -267.7379 | Stromwärmepumpe (Sole-Wasser, Erdkollektor) | Wärmepumpe | Heizung
10.31 | Stromwärmepumpe (Sole-Wasser, Erdsonde) 10 kW | Stück. | 563 |  |  |  | 563 | 22486.16 | 3.132966 | 0.007672 | -1255.158512 | 855.7551 | 4.352985 | 0.030017 | -156.2922 | Stromwärmepumpe (Sole-Wasser, Erdsonde) | Wärmepumpe | Heizung
10.32 | Stromwärmepumpe (Sole-Wasser, Erdsonde) 20 kW | Stück. | 1498 |  |  |  | 1498 | 61323.02 | 3.132966 | 0.007672 | -1255.158512 | 1997.422 | 4.352985 | 0.030017 | -156.292204 | Stromwärmepumpe (Sole-Wasser, Erdsonde) | Wärmepumpe | Heizung
10.33 | Stromwärmepumpe (Sole-Wasser, Erdsonde) 70 kW | Stück. | 4855 |  |  |  | 4855 | 200738.4 | 7.425801 | 0.007672127 | -2232.758 | 6262.065 | 11.48074 | 0.03001741 | -267.6697 | Stromwärmepumpe (Sole-Wasser, Erdsonde) | Wärmepumpe | Heizung
10.34 | Stromwärmepumpe (Wasser-Wasser) 10 kW | Stück. | 104.2 |  |  |  | 104.2 | 3067.733 | 3.641162 | 0.007672 | -1402.342137 | 284.9215156 | 5.224575 | 0.030017 | -173.463097 | Stromwärmepumpe (Wasser-Wasser) | Wärmepumpe | Heizung
10.35 | Stromwärmepumpe (Wasser-Wasser) 20 kW | Stück. | 104 |  |  |  | 104 | 3061.258 | 3.641162 | 0.007672 | -1402.342137 | 284.3200693 | 5.224575 | 0.030017 | -173.463097 | Stromwärmepumpe (Wasser-Wasser) | Wärmepumpe | Heizung
10.36 | Stromwärmepumpe (Wasser-Wasser) 70 kW | Stück. | 199.2 |  |  |  | 199.2 | 6554.106 | 8.672398 | 0.007672 | -2577.134081 | 553.7289 | 13.658074 | 0.030017 | -307.478437 | Stromwärmepumpe (Wasser-Wasser) | Wärmepumpe | Heizung
10.37 | Gaswärmepumpe (Luft) 20-70 kW | Stück. | 157 |  |  |  | 157 | 4522.694112 | 6.569451 | 1.616215 | -1614.150876 | 362.363775 | 10.373022 | 6.323488 | -207.236042 | Gaswärmepumpe (Luft) 20-70 kW | Wärmepumpe | Heizung
10.38 | Übergabestation Fernwärme | kg | 1 |  |  |  | 1 | 61.05763612 | 0.232104 | 0.002346 | -10.720906 | 4.77080041 | 0.20703 | 0.009179 | -1.229927 | Übergabestation Fernwärme | Fernwärme | Heizung
10.39 | Lüfter dezentral (Wand & Decke) 60 m³/h | Stück. | 0.878 |  |  |  | 0.878 | 72.21774427 | 0.476176 | 0.004608 | -15.516005 | 4.08675875 | 1.2972 | 0.018028 | -1.380026 | Lüfter dezentral | Lüfter | Lüftung
10.40 | Lüfter dezentral mit WRG (Wand & Decke) 60 m³/h | Stück. | 3.691 |  |  |  | 3.691 | 410.61 | 0.879903 | 0.012902 | -153.570601 | 25.32863794 | 4.486413 | 0.05048 | -11.696046 | Lüfter dezentral mit WRG | Lüfter | Lüftung
10.41 | Lüfter zentral 10000 m³/h | Stück. | 68 |  |  |  | 68 | 4090.857 | 2.721322 | 0.010183 | -2246.469598 | 343.0141 | 4.809178 | 0.039843 | -205.410757 | Lüfter zentral | Lüfter | Lüftung
10.42 | Lüfter zentral 30000 m³/h | Stück. | 168 |  |  |  | 168 | 10098.06 | 6.709492 | 0.025113 | -5539.093079 | 846.7117 | 11.870751 | 0.098255 | -506.236423 | Lüfter zentral | Lüfter | Lüftung
10.43 | Lüfter zentral 5000 m³/h | Stück. | 43 |  |  |  | 43 | 2588.545 | 1.721316 | 0.006428 | -1422.278484 | 217.0468 | 3.042784 | 0.02515 | -130.011852 | Lüfter zentral | Lüfter | Lüftung
10.44 | Lüfter zentral mit WRG 1000 m³/h | Stück. | 99.1 |  |  |  | 99.1 | 4028.837 | 4.030472 | 0.023039 | -2113.377563 | 372.1332 | 0.611164 | 0.090142 | -212.092971 | Lüfter zentral mit WRG | Lüfter | Lüftung
10.45 | Lüfter zentral mit WRG 10000 m³/h | Stück. | 704 |  |  |  | 704 | 31204.33 | 26.245285 | 0.069118 | -18073.88 | 2815.956 | 3.473246 | 0.270427 | -1717.021644 | Lüfter zentral mit WRG | Lüfter | Lüftung
10.46 | Lüfter zentral mit WRG 5000 m³/h | Stück. | 368 |  |  |  | 368 | 16136.15 | 13.6722 | 0.046079 | -9213.811519 | 1460.384 | 1.774273 | 0.180285 | -881.89927 | Lüfter zentral mit WRG | Lüfter | Lüftung
10.47 | Klimagerät (Direktverdampfer) (pro 1 kW) | Stück. | 13.4 |  |  |  | 13.4 | 583.7829 | 1.523806 | 0.109437 | -229.292782 | 45.77919966 | 3.03977 | 0.428176 | -24.157645 | Klimagerät (Direktverdampfer) | Klimagerät | Kühlung
10.48 | Photovoltaiksystem 1000 kWh/m²*a (ohne Stromgutschrift) | m² | 12 |  | 12 |  | 12 | 3912.585 | 0 | 73.020965 | -401.613931 | 296.6865 | 0 | 12.13637 | -36.201342 | Photovoltaiksystem | PV | Elektro
10.49 | Photovoltaiksystem 1200 kWh/m²*a (ohne Stromgutschrift) | m² | 12 |  | 12 |  | 12 | 3912.585 | 0 | 73.020965 | -401.613931 | 296.6865 | 0 | 12.13637 | -36.201342 | Photovoltaiksystem | PV | Elektro
10.50 | Lithium Eisenphosphat (LFP) Batterie (pro 1kWh Speicherkapazität) | Stück. | 23.3 |  |  |  | 23.3 | 3415.426 | 0 | 70.736735 | -468.398631 | 241.4804 | 0 | 22.593252 | -35.286324 | Lithium Eisenphosphat (LFP) Batterie | Batterie | Elektro
10.51 | Fahrstuhl - Grundkomponenten (stockwerkunabhängig) | Stück. | 1603 |  |  |  | 1603 | 58692.39 | 147.209646 | 1.247969 | -13355.73 | 5193 | 37.393704 | 4.882713 | -1579.642157 | Fahrstuhl - Grundkomponenten | Fahrstuhl | Transport
10.52 | Fahrstuhl - Komponenten (stockwerkabhängig) | Stück. | 333 |  |  |  | 333 | 9550.403 | 4.308555 | 0 | -3729.276356 | 969.2888 | 0.295179 | 0 | -493.135746 | Fahrstuhl - Komponenten | Fahrstuhl | Transport
10.53 | Fahrtreppe - Grundkomponenten (unabhängig von der Förderhöhe) | Stück. | 4076 |  |  |  | 4076 | 130854.6 | 274.490443 | 1.247969 | -48479.15 | 12715.09 | 105.496383 | 4.882713 | -5674.327772 | Fahrtreppe - Grundkomponenten | Fahrtreppe | Transport
10.54 | Fahrtreppe - Komponenten (förderhöhenabhängig) | Stück. | 800 |  |  |  | 800 | 26221.25 | 45.32481 | 0 | -12051.06 | 2467.097 | 27.278656 | 0 | -1251.370147 | Fahrtreppe - Komponenten | Fahrtreppe | Transport
10.55 | Flüssiggastank 2700 l/1,2 t (oberirdisch) | Stück. | 648 |  |  |  | 648 | 15606.85 | 6.32828 | 0 | -6245.945621 | 1720.007 | 0.433551 | 0 | -825.924056 | Flüssiggastank 2700 l | Gastank | Speicher
10.56 | Flüssiggastank 2700 l/1,2 t (unterirdisch) | Stück. | 773 |  |  |  | 773 | 20813.81 | 34.232057 | 0 | -9265.878261 | 2135.846 | 54.225182 | 0 | -1202.052515 | Flüssiggastank 2700 | Gastank | Speicher
10.57 | Flüssiggastank 4850 l/2,1 t (unterirdisch) | Stück. | 1117 |  |  |  | 1117 | 30054.64 | 49.349301 | 0 | -13376.19336 | 3084.11 | 78.132667 | 0 | -1735.342828 | Flüssiggastank 4850 l | Gastank | Speicher
10.58 | Flüssiggastank 4850 l/2,1t (oberirdisch) | Stück. | 1040 |  |  |  | 1040 | 25067.37 | 12.42479 | 0 | -12263.14 | 2762.636 | 0.851223 | 0 | -1621.599053 | Flüssiggastank 4850 l | Gastank | Speicher
10.59 | Flüssiggastank 6400 l/2,9 t (oberirdisch) | Stück. | 1170 |  |  |  | 1170 | 28200.79 | 13.977889 | 0 | -13796.02865 | 3107.965 | 0.957626 | 0 | -1824.298935 | Flüssiggastank 6400 l/2,9 t (unterirdisch) | Gastank | Speicher
10.60 | Flüssiggastank 6400 l/2,9 t (unterirdisch) | Stück. | 1390 |  |  |  | 1390 | 37411.18 | 61.481069 | 0 | -16649.19 | 3839.015 | 97.372826 | 0 | -2159.907931 | Flüssiggastank 6400 l | Gastank | Speicher
10.61 | Öltank PE-HD (1000l) | Stück. | 60.3 |  |  |  | 60.3 | 5463.524 | 33.800144 | 0 | -1364.95372 | 158.7087 | 223.76148 | 0 | -93.275601 | Öltank PE-HD (1000l) | Öltank | Speicher
10.62 | Öltank PE-HD (1500) | Stück. | 83.5 |  |  |  | 83.5 | 7549.184 | 46.692404 | 0 | -1885.582834 | 219.2945868 | 309.109972 | 0 | -128.85336 | Öltank PE-HD (1500) | Öltank | Speicher
10.63 | Öltank PE-HD (750l) | Stück. | 44.25 |  |  |  | 44.25 | 4012.629 | 24.831615 | 0 | -1002.776945 | 116.562 | 164.388617 | 0 | -68.525856 | Öltank PE-HD (750l) | Öltank | Speicher
10.64 | Öltank Polyamid (1000l) | Stück. | 43.75 |  |  |  | 43.75 | 8429.385 | 62.287539 | 0 | -653.178094 | 456.9304 | 119.648363 | 0 | -45.2367 | Öltank Polyamid (1000l) | Öltank | Speicher
10.65 | Öltank Polyamid (1500l) | Stück. | 51.5 |  |  |  | 51.5 | 9922.59 | 73.237631 | 0 | -768.006207 | 537.8724 | 140.682436 | 0 | -53.18927 | Öltank Polyamid (1500l) | Öltank | Speicher
10.66 | Öltank Polyamid (750l) | Stück. | 31.5 |  |  |  | 31.5 | 6069.157 | 44.795833 | 0 | -469.751369 | 328.9899 | 86.04848 | 0 | -32.533243 | Öltank Polyamid (750l) | Öltank | Speicher
10.67 | Öltank Stahl/PE-HD (Doppelwandtank, 1000l) | Stück. | 84 |  |  |  | 84 | 3962.928 | 13.456446 | 0 | -1249.290377 | 251.2743 | 84.285424 | 0 | -132.365198 | Öltank Stahl/PE-HD (Doppelwandtank, 1000l) | Öltank | Speicher
10.68 | Öltank Stahl/PE-HD (Doppelwandtank, 750l) | Stück. | 68 |  |  |  | 68 | 3208.085 | 10.906375 | 0 | -1011.583602 | 203.4125421 | 68.31939 | 0 | -107.151836 | Öltank Stahl/PE-HD (Doppelwandtank, 750l) | Öltank | Speicher
10.69 | Pufferspeicher (Edelstahl) | kg | 1 |  |  |  | 1 | 60.70751466 | 0.940335 | 0 | -15.250421 | 4.05830763 | 0.663445 | 0 | -1.202978 | Pufferspeicher (Edelstahl) | Speicher | Speicher
10.70 | Pufferspeicher (Stahl) | kg | 1 |  |  |  | 1 | 41.64237975 | 0.940335 | 0 | -12.265702 | 3.16869758 | 0.663445 | 0 | -1.425784 | Pufferspeicher (Stahl) | Speicher | Speicher
10.71 | Schornstein Edelstahl (Einwandig) | kg | 1 |  |  |  | 1 | 51.4073459 | 0.011947 | 0 | -15.61804 | 4.0207352 | 0.000818 | 0 | -1.273581 | Schornstein Edelstahl | Schornstein | Schornstein
10.72 | Schornstein gemauert (Einzügig) | m | 98.3 |  |  | 98.3 | 98.3 | 207.6586 | 23.487632 | 0 | 0 | 23.80315192 | 1.60914 | 0 | 0 | Schornstein gemauert | Schornstein | Schornstein
10.73 | Schornstein gemauert (Zweizügig) | m | 195.6 |  |  | 195.6 | 195.6 | 414.1573 | 46.727008 | 0 | 0 | 47.42652576 | 3.201271 | 0 | 0 | Schornstein gemauert | Schornstein | Schornstein
10.74 | Schornstein Polypropylen (PP) | kg | 1 |  |  |  | 1 | 86.58714387 | 1.296725 | 0 | -18.504895 | 2.50046058 | 2.731281 | 0 | -1.264888 | Schornstein Polypropylen | Schornstein | Schornstein
Teil B: Tabelle 1.2. Rechenwerte für Prozesse und Dienstleistungen
CODE | Datensatzbezeichner |  |  | Indikatorenwerte
|  | deklarierte Einheit |  | PENRT B6 | GWP B6 | GWP D2
|  |  |  | MJ | kg CO2-Äquival. | kg CO2-Äquival.
B | Prozesse
b 1 | Nutzung - 1 kWh Endenergie aus Gas Brennwert (entspr. EnEV) | kWh |  | 3.92559015 | 0.23480494
b 2 | Nutzung - 1 kWh Endenergie aus Gas Niedertemperatur (entspr. EnEV) | kWh |  | 3.92559015 | 0.23386801
b 3 | Nutzung - 1 kWh Endenergie aus Hackschnitzeln (entspr. EnEV) | kWh |  | 0.06623456 | 0.0076469
b 4 | Nutzung - 1 kWh Endenergie aus Holzpellets (entspr. EnEV) | kWh |  | 0.2722469 | 0.02108244
b 5 | Nutzung - 1 kWh Endenergie aus Öl Niedertemperatur und Brennwert (entspr. EnEV) | kWh |  | 4.19155068 | 0.29956767
b 6 | Nutzung - 1 kWh Fernwärme/Nahwärme HW fossil | kWh |  | 3.14526837 | 0.27634929
b 7 | Nutzung - 1 kWh Fernwärme/Nahwärme HW erneuerbar | kWh |  | 0.08055916 | 0.00956094
b 8 | Nutzung - 1 kWh nationaler Netzstrommix | kWh |  | 6.702035 | 0.53203
b 9 | Nutzung - 1 kWh Fernwärme/Nahwärme KWK erneuerbar | kWh |  | 0.11680609 | 0.01152588
b 10 | Nutzung - 1 kWh Fernwärme/Nahwärme KWK-fossil | kWh |  | 2.81426832 | 0.24721701
b 11 | Angabe exportierte Energie von PV-Anlagen (Verdrängungsstrommix für PV aus DIN 18599-1:2018-09, Tabelle A.1) | kWh |  |  |  | 0.55